## Hoja 1
NIC040 | m² |  | Drenaje con capa drenante y filtrante bajo losa de cimentación, con láminas nodulares con geotextil.
Drenaje bajo losa de cimentación, con lámina drenante nodular de polietileno de alta densidad (PEAD/HDPE), con nódulos de 8 mm de altura, con geotextil de polipropileno incorporado, resistencia a la compresión 150 kN/m² según ISO 604, capacidad de drenaje 5 l/(s·m) y masa nominal 0,7 kg/m², colocada con solapes en la base de la losa, sobre el terreno; preparada para recibir directamente el concreto de la losa de cimentación.
Código |  | Unidad |  | Descripción | Cantidad | Costo | Importe
1 |  |  |  | Materiales
mt14gdo010b |  | m² |  | Lámina drenante nodular de polietileno de alta densidad (PEAD/HDPE), con nódulos de 8 mm de altura, con geotextil de polipropileno incorporado, resistencia a la compresión 150 kN/m² según ISO 604, capacidad de drenaje 5 l/(s·m) y masa nominal 0,7 kg/m². | 1.1 | 72.34 | 79.57
[5 empty] | Subtotal materiales: |  | 79.57
2 |  |  |  | Mano de obra
mo029 |  | h |  | Oficial aplicador de membranas y mantos impermeabilizantes. | 0.059 | 82.84 | 4.89
mo067 |  | h |  | Ayudante aplicador de membranas y mantos impermeabilizantes. | 0.059 | 43.61 | 2.57
[5 empty] | Subtotal mano de obra: |  | 7.46
3 |  |  |  | Herramienta menor
|  | % |  | Herramienta menor | 2 | 87.03 | 1.74
Coste de mantenimiento decenal: $ 3,55 en los primeros 10 años. |  |  |  |  | Costos directos (1+2+3): |  | 88.77