## Hoja 1
RSB015 | m² |  | Contrapiso de concreto ligero.
Contrapiso, de 6 cm de espesor, de concreto ligero, de resistencia a compresión 2,0 MPa y 690 kg/m³ de densidad, confeccionado en obra con arcilla expandida y cemento gris, acabado con capa de regularización de mortero de cemento, confeccionado en obra, dosificación 1:6 de 2 cm de espesor, flotada y limpia. Incluso banda de panel rígido de poliestireno expandido para la preparación de las juntas perimetrales de dilatación.
Código |  | Unidad |  | Descripción | Cantidad | Costo | Importe
1 |  |  |  | Materiales
mt16pea020a |  | m² |  | Panel rígido de poliestireno expandido, mecanizado lateral recto, de 10 mm de espesor, resistencia térmica 0,25 m²K/W, conductividad térmica 0,036 W/(mK), para junta de contracción. | 0.05 | 27.26 | 1.36
mt01arl030b |  | m³ |  | Arcilla expandida, suministrada en sacos Big Bag. | 0.063 | 2131.92 | 134.31
mt08cem000f |  | kg |  | Cemento gris en sacos. | 12 | 2.24 | 26.88
mt08aaa010a |  | m³ |  | Agua. | 0.003 | 22.86 | 0.07
mt09mor010c |  | m³ |  | Mortero de cemento CEM II/B-P 32,5 N tipo M-5, confeccionado en obra con 250 kg/m³ de cemento y una proporción en volumen 1/6. | 0.02 | 1690.11 | 33.8
[5 empty] | Subtotal materiales: |  | 196.42
2 |  |  |  | Equipo y herramienta
mq06hor010 |  | h |  | Revolvedora de concreto eléctrica con una capacidad de amasado de 160 l. | 0.038 | 53.58 | 2.04
[5 empty] | Subtotal equipo y herramienta: |  | 2.04
3 |  |  |  | Mano de obra
mo020 |  | h |  | Oficial albañil. | 0.278 | 119.98 | 33.35
mo113 |  | h |  | Cabo albañil. | 0.278 | 70.3 | 19.54
[5 empty] | Subtotal mano de obra: |  | 52.89
4 |  |  |  | Herramienta menor
|  | % |  | Herramienta menor | 2 | 251.35 | 5.03
Costo de mantenimiento decenal: $ 12,82 en los primeros 10 años. |  |  |  |  | Costos directos (1+2+3+4): |  | 256.38