## Hoja 1
EHZ100 | m |  | Refuerzo de vigas y viguetas, con laminado de fibra de carbono MasterBrace "MBCC de Sika".
Refuerzo por la cara superior de vigas o viguetas de concreto reforzado, mediante el sistema MasterBrace "MBCC de Sika", formado por laminado de fibra de carbono, MasterBrace LAM 170/3100 "MBCC de Sika", de 50 mm de anchura y 1,2 mm de espesor, módulo de elasticidad 170000 N/mm², resistencia a tracción 3100 MPa y elongación última 1,9%, colocado con MasterBrace ADH 4000 "MBCC de Sika", aplicando una capa de 2 mm de espesor sobre el laminado con espátula y otra capa de 1 mm de espesor sobre la superficie de contacto con el soporte, previamente imprimada con MasterBrace P 3500 "MBCC de Sika", aplicada con brocha. El precio no incluye la preparación del soporte ni el revestimiento.
Código |  | Unidad |  | Descripción | Cantidad | Costo | Importe
1 |  |  |  | Materiales
mt09reh420a |  | kg |  | Imprimación de dos componentes a base de resina epoxi sin disolventes, MasterBrace P 3500 "MBCC de Sika", para aplicar con brocha o rodillo sobre elemento estructural a reforzar mediante hojas o laminados de fibra de carbono. | 0.25 | 374.81 | 93.7
mt09reh410a |  | m |  | Laminado de fibra de carbono, MasterBrace LAM 170/3100 "MBCC de Sika", de 50 mm de anchura y 1,2 mm de espesor, módulo de elasticidad 170000 N/mm², resistencia a tracción 3100 MPa y elongación última 1,9%, para refuerzo de estructuras. | 1.1 | 277.78 | 305.56
mt09reh440a |  | kg |  | Adhesivo de dos componentes a base de resina epoxi, MasterBrace ADH 4000 "MBCC de Sika", para aplicar con espátula sobre elemento estructural a reforzar mediante laminados de fibra de carbono. | 0.374 | 197.15 | 73.73
[5 empty] | Subtotal materiales: |  | 472.99
2 |  |  |  | Mano de obra
mo042 |  | h |  | Oficial estructurista. | 0.295 | 124.86 | 36.83
mo089 |  | h |  | Ayudante estructurista. | 0.295 | 75.97 | 22.41
[5 empty] | Subtotal mano de obra: |  | 59.24
3 |  |  |  | Herramienta menor
|  | % |  | Herramienta menor | 2 | 532.23 | 10.64
Costo de mantenimiento decenal: $ 98,26 en los primeros 10 años. |  |  |  |  | Costos directos (1+2+3): |  | 542.87