## Hoja 1
EHZ100 |  |  | m | Refuerzo a flexión de vigas y viguetas, con laminado de fibra de carbono MBrace "BASF Construction Chemical".
Refuerzo a flexión por la cara superior de vigas o viguetas de concreto reforzado, mediante el sistema MBrace "BASF Construction Chemical", formado por laminado de fibra de carbono, MBrace Laminate "BASF Construction Chemical", de 120 mm de anchura y 1,4 mm de espesor, módulo de elasticidad 210000 N/mm², resistencia a tracción 3300 MPa y elongación última 1c65%, colocado con MBrace Laminate Adhesive HT "BASF Construction Chemical", sobre la superficie previamente lijada e imprimada con MBrace Primer "BASF Construction Chemical".
Descompuesto | Ud | Descomposición |  |  | Rend. | Precio unitario | Precio partida
mt09reh420a | kg | Imprimación de dos componentes a base de resina epoxi, MBrace Primer "BASF Construction Chemical", para aplicar con brocha o rodillo sobre elemento estructural a reforzar mediante hojas o laminados de fibra de carbono. |  |  | 0.057 | 374.28 | 21.33
mt09reh410iR | m | Laminado de fibra de carbono, MBrace Laminate "BASF Construction Chemical", de 120 mm de anchura y 1,4 mm de espesor, módulo de elasticidad 210000 N/mm², resistencia a tracción 3300 MPa y elongación última 1c65%, para refuerzo de estructuras. |  |  | 1.1 | 3612.95 | 3974.25
mt09reh440a | kg | Adhesivo de dos componentes a base de resina epoxi, MBrace Laminate Adhesive HT "BASF Construction Chemical", para aplicar con espátula sobre elemento estructural a reforzar mediante laminados de fibra de carbono. |  |  | 0.875 | 172.86 | 151.25
mo041 | h | Oficial estructurista. |  |  | 2.904 | 45.14 | 131.09
mo087 | h | Ayudante estructurista. |  |  | 2.185 | 27.97 | 61.11
| % | Medios auxiliares |  |  | 2 | 4339.03 | 86.78
| % | Costes indirectos |  |  | 3 | 4425.81 | 132.77
Coste de mantenimiento decenal: $ 319,10 en los primeros 10 años. | [5 empty] | Total: | 4558.58