## Hoja 1
EHZ100 | m |  | Refuerzo de vigas y viguetas, con laminado de fibra de carbono MasterBrace "BASF".
Refuerzo por la cara inferior de vigas o viguetas de concreto reforzado, mediante el sistema MasterBrace "BASF", formado por laminado de fibra de carbono, MasterBrace LAM 170/3100 "BASF", de 100 mm de anchura y 1,2 mm de espesor, módulo de elasticidad 170000 N/mm², resistencia a tracción 3100 MPa y elongación última 1,9%, colocado con MasterBrace ADH 4000 "BASF", aplicando una capa de 2 mm de espesor sobre el laminado con espátula y otra capa de 1 mm de espesor sobre la superficie de contacto con el soporte, previamente imprimada con MasterBrace P 3500 "BASF", aplicada con brocha.
Código |  | Unidad |  | Descripción | Cantidad | Costo | Importe
1 |  |  |  | Materiales
mt09reh420a |  | kg |  | Imprimación de dos componentes a base de resina epoxi sin disolventes, MasterBrace P 3500 "BASF", para aplicar con brocha o rodillo sobre elemento estructural a reforzar mediante hojas o laminados de fibra de carbono. | 0.049 | 312.33 | 15.3
mt09reh410e |  | m |  | Laminado de fibra de carbono, MasterBrace LAM 170/3100 "BASF", de 100 mm de anchura y 1,2 mm de espesor, módulo de elasticidad 170000 N/mm², resistencia a tracción 3100 MPa y elongación última 1,9%, para refuerzo de estructuras. | 1.1 | 423.68 | 466.05
mt09reh440a |  | kg |  | Adhesivo de dos componentes a base de resina epoxi, MasterBrace ADH 4000 "BASF", para aplicar con espátula sobre elemento estructural a reforzar mediante laminados de fibra de carbono. | 0.729 | 164.34 | 119.8
[5 empty] | Subtotal materiales: |  | 601.15
2 |  |  |  | Equipo y herramienta
mq08gel010k |  | h |  | Grupo electrógeno insonorizado, trifásico, de 45 kVA de potencia. | 0.232 | 65.98 | 15.31
[5 empty] | Subtotal equipo y herramienta: |  | 15.31
3 |  |  |  | Mano de obra
mo042 |  | h |  | Oficial estructurista. | 0.385 | 81.67 | 31.44
mo089 |  | h |  | Ayudante estructurista. | 0.385 | 49.43 | 19.03
[5 empty] | Subtotal mano de obra: |  | 50.47
4 |  |  |  | Herramienta menor
|  | % |  | Herramienta menor | 2 | 666.93 | 13.34
Coste de mantenimiento decenal: $ 47,62 en los primeros 10 años. |  |  |  |  | Costos directos (1+2+3+4): |  | 680.27