## Hoja 1
NIH010 | m² | Impermeabilización bajo revestimiento en locales húmedos, con membranas de poliolefinas.
Impermeabilización bajo revestimiento cerámico o pétreo, en paramentos verticales y horizontales de locales húmedos, con membrana impermeabilizante flexible de polietileno, con ambas caras revestidas de geotextil no tejido, de 0,5 mm de espesor y 285 g/m², fijada al soporte con adhesivo cementoso mejorado, C2 TE S1, deformable, con deslizamiento reducido y tiempo abierto ampliado, color gris, a base de cemento, agregados de granulometría fina, resinas sintéticas y aditivos especiales. Incluso complementos de refuerzo en tratamiento de puntos singulares con banda de refuerzo de polietileno, con ambas caras revestidas de geotextil no tejido, de 120 mm de anchura y de 0,7 mm de espesor; y mortero cementoso impermeabilizante flexible bicomponente, de color gris. El precio no incluye el revestimiento.
Código |  | Unidad | Descripción | Cantidad | Costo | Importe
1 |  |  | Materiales
mt09mcm060a |  | kg | Adhesivo cementoso mejorado, C2 TE S1, deformable, con deslizamiento reducido y tiempo abierto ampliado, color gris, a base de cemento, agregados de granulometría fina, resinas sintéticas y aditivos especiales, con propiedades tixotrópicas y de endurecimiento sin retracción. | 2 | 12.15 | 24.3
mt15mcp010n |  | m² | Membrana impermeabilizante flexible de polietileno, con ambas caras revestidas de geotextil no tejido, de 0,5 mm de espesor y 285 g/m², Euroclase E de reacción al fuego, suministrada en rollos de 10 m de longitud y 1 m de anchura. | 1.07 | 408.14 | 436.71
mt09bmr220a |  | kg | Mortero cementoso impermeabilizante flexible bicomponente, de color gris, con resistencia a los sulfatos, a las heladas y a la intemperie y apto para estar en contacto con agua potable, Euroclase F de reacción al fuego, para aplicar en interiores y exteriores. | 0.188 | 11.8 | 2.22
mt15mcp020g |  | m | Banda de refuerzo de polietileno, con ambas caras revestidas de geotextil no tejido, de 120 mm de anchura y de 0,7 mm de espesor, Euroclase E de reacción al fuego, suministrada en rollos de 10 m de longitud. | 1 | 112.1 | 112.1
mt15sja025a |  | Ud | Cartucho de silicona acética monocomponente, antimoho, color blanco, de 310 ml. | 0.1 | 219.02 | 21.9
|  |  |  | Subtotal materiales: |  | 597.23
2 |  |  | Mano de obra
mo029 |  | h | Oficial aplicador de membranas y mantos impermeabilizantes. | 0.233 | 119.98 | 27.96
mo067 |  | h | Ayudante aplicador de membranas y mantos impermeabilizantes. | 0.233 | 73.05 | 17.02
|  |  |  | Subtotal mano de obra: |  | 44.98
3 |  |  | Herramienta menor
|  | % | Herramienta menor | 2 | 642.21 | 12.84
Costo de mantenimiento decenal: $ 13,10 en los primeros 10 años. |  |  |  | Costos directos (1+2+3): |  | 655.05