## Hoja 1
ZFF060 | m² | Sistema ETICS Wall-Term "REVETÓN" de aislamiento térmico por el exterior de fachada existente.
Rehabilitación energética de fachada, mediante aislamiento térmico por el exterior, con el sistema Wall-Term "REVETÓN", con DITE - 07/0002, compuesto por: panel rígido de poliestireno expandido, Wall-Term EPS Blanco "REVETÓN", de superficie lisa y mecanizado lateral recto, de 60 mm de espesor, fijado al soporte con adhesivo Wall-Term "REVETÓN", mezclado con un 30% de cemento CEM II, y fijaciones mecánicas con taquete de expansión y clavo de polipropileno; capa de regularización de adhesivo Wall-Term "REVETÓN", mezclado con un 30% de cemento CEM II, armado con malla de fibra de vidrio antiálcalis, Armado Wall-Term "REVETÓN", de 4x4 mm de separación de malla, de 160 g/m² de masa superficial y 0,5 mm de espesor; capa de acabado de revestimiento decorativo acrílico, Revetón 1000 "REVETÓN", de color blanco, acabado rayado, sobre imprimación, Similar Liso "REVETÓN", de color blanco. Incluso perfiles de arranque Wall-Term "REVETÓN", de aluminio y perfiles de esquina Wall-Term "REVETÓN", de aluminio, con malla. El precio incluye la ejecución de remates en los encuentros con paramentos, revestimientos u otros elementos recibidos en su superficie, pero no incluye la preparación de la superficie soporte.
Código |  | Unidad | Descripción | Cantidad | Costo | Importe
1 |  |  | Materiales
mt28mar210d |  | m | Perfil de arranque, Wall-Term "REVETÓN", de aluminio, en "U", de 60 mm de anchura, con goterón, para nivelación y soporte de los paneles aislantes de los sistemas de aislamiento térmico por el exterior sobre la línea de zócalo. | 0.1 | 75.31 | 7.53
mt28mar010a |  | kg | Adhesivo Wall-Term "REVETÓN", compuesto por copolímeros en dispersión acuosa, agregados seleccionados y pigmentos, para adherir y reforzar los paneles aislantes, y como capa base. | 10 | 42.41 | 424.1
mt08cet020a |  | t | Cemento CEM II / A-P 32,5 N, a granel. | 0.003 | 1358.29 | 4.07
mt16per010e |  | m² | Panel rígido de poliestireno expandido, Wall-Term EPS Blanco "REVETÓN", de superficie lisa y mecanizado lateral recto, de 60 mm de espesor, color blanco, resistencia térmica 1,65 m²K/W, conductividad térmica 0,037 W/(mK), densidad 20 kg/m³, Euroclase E de reacción al fuego, con código de designación EPS--L2-W1-T1-S2-P4-DS(N)2-BS150-CS(10)60-TR150. | 1.05 | 353.54 | 371.22
mt16per023b |  | Ud | Taquete de expansión de fibra de vidrio reforzada con poliamida, Espiga Wall-Term "REVETÓN", de 110 mm de longitud, con aro de estanqueidad y clavo de polipropileno para fijación de placas aislantes. | 6 | 9.97 | 59.82
mt28mar222a |  | m | Perfil de esquina, Wall-Term "REVETÓN", de aluminio, con malla incorporada de 10 y 15 cm de anchura a cada lado del perfil, para refuerzo de cantos. | 0.5 | 40.71 | 20.36
mt28mar230a |  | m² | Malla de fibra de vidrio antiálcalis, Armado Wall-Term "REVETÓN", de 4x4 mm de separación de malla, de 160 g/m² de masa superficial y 0,5 mm de espesor, con 306 kp/cm² de resistencia a tracción, para armar morteros. | 1.1 | 34.95 | 38.45
mt28mar060a |  | kg | Imprimación, Similar Liso "REVETÓN", de color blanco, de color blanco, acabado mate, textura lisa, compuesta por copolímeros acrílicos en dispersión acuosa, dióxido de titanio y pigmentos extendedores seleccionados, impermeable al agua de lluvia, permeable al vapor de agua, antimoho y antiverdín y resistente a los rayos UV y a los álcalis; para aplicar con brocha o rodillo. | 0.1 | 119.01 | 11.9
mt28mar020ab |  | kg | Revestimiento decorativo acrílico, Revetón 1000 "REVETÓN", de color blanco, acabado rayado, compuesto por copolímeros acrílicos en dispersión acuosa, cargas de granulometría controlada, dióxido de titanio y pigmentos extendedores seleccionados, antimoho y antiverdín, impermeable al agua de lluvia, permeable al vapor de agua y con resistencia a los rayos UV y a los álcalis, para aplicar con llana metálica o de madera. | 2.75 | 73.98 | 203.45
|  |  |  | Subtotal materiales: |  | 1140.9
2 |  |  | Mano de obra
mo054 |  | h | Oficial colocador de aislantes. | 0.137 | 110.62 | 15.15
mo101 |  | h | Ayudante colocador de aislantes. | 0.137 | 65.56 | 8.98
mo039 |  | h | Oficial revocador. | 0.82 | 107.65 | 88.27
mo079 |  | h | Ayudante revocador. | 0.82 | 65.56 | 53.76
|  |  |  | Subtotal mano de obra: |  | 166.16
3 |  |  | Herramienta menor
|  | % | Herramienta menor | 2 | 1307.06 | 26.14
Costo de mantenimiento decenal: $ 87,99 en los primeros 10 años. |  |  |  | Costos directos (1+2+3): |  | 1333.2