## Hoja 1
NIB010 | m² |  | Impermeabilización de balsa o pequeño embalse, con geotextil y geomembrana.
Impermeabilización de balsa o pequeño embalse de agua no potable, con geomembrana homogénea de policloruro de vinilo plastificado (PVC-P), con resistencia a la intemperie, de 1,5 mm de espesor, color azul, con una densidad de 1240 kg/m³ según ISO 1183, resistencia CBR a punzonamiento de 2,3 kN según ISO 12236 y una resistencia al desgarro superior a 40 kN/m, colocada con solapes, sin adherir al soporte, sobre geotextil tejido a base de polipropileno, con una resistencia a la tracción longitudinal de 70,0 kN/m, una resistencia a la tracción transversal de 70,0 kN/m, una apertura de cono a la prueba de perforación dinámica según ISO 13433 inferior a 9 mm, resistencia CBR a punzonamiento 7,5 kN y una masa superficial de 296 g/m².
Código |  | Unidad |  | Descripción | Cantidad | Costo | Importe
1 |  |  |  | Materiales
mt14gsa040ff |  | m² |  | Geotextil tejido a base de polipropileno, con una resistencia a la tracción longitudinal de 70 kN/m, una resistencia a la tracción transversal de 70 kN/m, una apertura de cono a la prueba de perforación dinámica según ISO 13433 inferior a 9 mm, resistencia CBR a punzonamiento 7,5 kN y una masa superficial de 296 g/m². | 1.1 | 86.98 | 95.68
mt15dag020d |  | m² |  | Geomembrana homogénea de policloruro de vinilo plastificado (PVC-P), con resistencia a la intemperie, de 1,5 mm de espesor, color azul, con una densidad de 1240 kg/m³ según ISO 1183, resistencia CBR a punzonamiento de 2,3 kN según ISO 12236 y una resistencia al desgarro superior a 40 kN/m, suministrada en rollos de 2,05 m de anchura y 150 m de longitud. | 1.1 | 216.6 | 238.26
[5 empty] | Subtotal materiales: |  | 333.94
2 |  |  |  | Mano de obra
mo029 |  | h |  | Oficial aplicador de membranas y mantos impermeabilizantes. | 0.222 | 119.98 | 26.64
mo067 |  | h |  | Ayudante aplicador de membranas y mantos impermeabilizantes. | 0.222 | 73.05 | 16.22
[5 empty] | Subtotal mano de obra: |  | 42.86
3 |  |  |  | Herramienta menor
|  | % |  | Herramienta menor | 2 | 376.8 | 7.54
Costo de mantenimiento decenal: $ 19,22 en los primeros 10 años. |  |  |  |  | Costos directos (1+2+3): |  | 384.34