## Hoja 1
NIB010 | m² | Impermeabilización de balsa o pequeño embalse, con geotextil y geomembrana.
Impermeabilización de balsa o pequeño embalse de agua potable, con geomembrana homogénea de policloruro de vinilo plastificado (PVC-P), de 1,2 mm de espesor, color gris, con una densidad de 1240 kg/m³ según ISO 1183 y resistencia CBR a punzonamiento de 1,8 kN según ISO 12236, colocada con solapes, sin adherir al soporte, sobre geotextil no tejido sintético, termosoldado, de polipropileno, con una resistencia a la tracción longitudinal de 13,0 kN/m, una resistencia a la tracción transversal de 15,0 kN/m, una apertura de cono a la prueba de perforación dinámica según ISO 13433 inferior a 25 mm, resistencia CBR a punzonamiento 0,6 kN y una masa superficial de 200 g/m².
Código |  |  | Unidad | Descripción | Cantidad | Costo | Importe
1 |  |  |  | Materiales
mt14gso030ceod |  |  | m² | Geotextil no tejido sintético, termosoldado, de polipropileno, con una resistencia a la tracción longitudinal de 13 kN/m, una resistencia a la tracción transversal de 15 kN/m, una apertura de cono a la prueba de perforación dinámica según ISO 13433 inferior a 25 mm, resistencia CBR a punzonamiento 0,6 kN y una masa superficial de 200 g/m². | 1.1 | 49.73 | 54.7
mt15dag010a |  |  | m² | Geomembrana homogénea de policloruro de vinilo plastificado (PVC-P), de 1,2 mm de espesor, color gris, con una densidad de 1240 kg/m³ según ISO 1183 y resistencia CBR a punzonamiento de 1,8 kN según ISO 12236, suministrada en rollos de 2,05 m de anchura y 150 m de longitud. | 1.1 | 264.93 | 291.42
[5 empty] | Subtotal materiales: |  | 346.12
2 |  |  |  | Mano de obra
mo029 |  |  | h | Oficial aplicador de membranas y mantos impermeabilizantes. | 0.222 | 119.98 | 26.64
mo067 |  |  | h | Ayudante aplicador de membranas y mantos impermeabilizantes. | 0.222 | 73.05 | 16.22
[5 empty] | Subtotal mano de obra: |  | 42.86
3 |  |  |  | Herramienta menor
|  |  | % | Herramienta menor | 2 | 388.98 | 7.78
Costo de mantenimiento decenal: $ 19,84 en los primeros 10 años. |  |  |  |  | Costos directos (1+2+3): |  | 396.76