## Hoja 1
QEA030 | m² |  | Techumbre plana no transitable, ventilada, autoprotegida, tipo convencional. Impermeabilización con membranas de poliolefinas, tipo monocapa.
Techumbre plana no transitable, ventilada, autoprotegida, tipo convencional, pendiente del 1% al 15%. FORMACIÓN DE PENDIENTES: tablero cerámico hueco machihembrado de 80x25x3,5 cm con capa de regularización de mortero de cemento, confeccionado en obra, dosificación 1:6, de 3 cm de espesor, acabado flotado, sobre muros divisorios aligerados de tabique de barro hueco de 24x11,5x9 cm, asentado con mortero de cemento, confeccionado en obra, dosificación 1:6, dispuestos cada 80 cm y con 30 cm de altura media, rematados superiormente con maestras de mortero de cemento, confeccionado en obra, dosificación 1:6; AISLAMIENTO TÉRMICO: colcha ligera de lana de vidrio, IBR "ISOVER"; IMPERMEABILIZACIÓN: tipo monocapa, adherida, formada por una membrana impermeabilizante flexible tipo EVAC, compuesta de una doble hoja de poliolefina termoplástica con acetato de vinil etileno, revestida por una de sus caras con papel de aluminio y por la otra cara con fibras de poliéster no tejidas, de 0,8 mm de espesor y 670 g/m², fijada al soporte en toda su superficie mediante adhesivo cementoso mejorado C2 E, juntas con banda de refuerzo autoadhesiva, y solapes fijados con adhesivo cementoso mejorado C2 E S1. El precio no incluye la ejecución y el sellado de las juntas ni la ejecución de remates en los encuentros con paramentos y desagües.
Código |  | Unidad |  | Descripción | Cantidad | Costo | Importe
1 |  |  |  | Materiales
mt04lvc010c |  | Ud |  | Tabique de barro hueco doble, para revestir, 24x11,5x9 cm, densidad 780 kg/m³. | 12 | 4.93 | 59.16
mt08aaa010a |  | m³ |  | Agua. | 0.012 | 22.86 | 0.27
mt01arg005a |  | t |  | Arena de cantera, para mortero hecho en obra. | 0.065 | 315.71 | 20.52
mt08cem000f |  | kg |  | Cemento gris en sacos. | 10 | 2.24 | 22.4
mt16pea020b |  | m² |  | Panel rígido de poliestireno expandido, mecanizado lateral recto, de 20 mm de espesor, resistencia térmica 0,55 m²K/W, conductividad térmica 0,036 W/(mK), para junta de contracción. | 0.01 | 39.7 | 0.4
mt16lvi010aad |  | m² |  | Colcha ligera de lana de vidrio, IBR "ISOVER", revestida por una de sus caras con papel kraft que actúa como barrera de vapor, de 80 mm de espesor, resistencia térmica 2 m²K/W, conductividad térmica 0,04 W/(mK), Euroclase F de reacción al fuego, capacidad de absorción de agua a corto plazo <=1 kg/m² y factor de resistencia a la difusión del vapor de agua 1. | 1.2 | 112.6 | 135.12
mt04lvg020c |  | Ud |  | Tablero cerámico hueco machihembrado, para revestir, 80x25x3 cm, con las testas rectas. | 5 | 6.73 | 33.65
mt09mcr250a |  | kg |  | Adhesivo cementoso mejorado, C2 E, con tiempo abierto ampliado, para la fijación de geomembranas, compuesto por cementos especiales, agregados seleccionados y resinas sintéticas. | 4 | 10.26 | 41.04
mt15rev220a |  | m² |  | Membrana impermeabilizante flexible tipo EVAC, compuesta de una doble hoja de poliolefina termoplástica con acetato de vinil etileno, revestida por una de sus caras con papel de aluminio y por la otra cara con fibras de poliéster no tejidas, de 0,8 mm de espesor y 670 g/m², suministrada en rollos de 1,5 m de anchura y 30 m de longitud. | 1.1 | 408.71 | 449.58
mt09mcr250b |  | kg |  | Adhesivo cementoso mejorado, C2 E S1, con tiempo abierto ampliado y gran deformabilidad, para la fijación de solapes de geomembranas, compuesto por cementos especiales, agregados seleccionados y resinas sintéticas. | 0.3 | 43.98 | 13.19
mt15rev221a |  | m |  | Banda de refuerzo autoadhesiva de aluminio, de 10 cm de anchura, suministrada en rollos de 10 m de longitud, para membrana impermeabilizante flexible tipo EVAC. | 0.1 | 136.24 | 13.62
[5 empty] | Subtotal materiales: |  | 788.95
2 |  |  |  | Equipo y herramienta
mq06hor010 |  | h |  | Revolvedora de concreto eléctrica con una capacidad de amasado de 160 l. | 0.028 | 53.58 | 1.5
[5 empty] | Subtotal equipo y herramienta: |  | 1.5
3 |  |  |  | Mano de obra
mo020 |  | h |  | Oficial albañil. | 0.985 | 119.98 | 118.18
mo113 |  | h |  | Cabo albañil. | 1.388 | 70.3 | 97.58
mo054 |  | h |  | Oficial colocador de aislantes. | 0.063 | 123.28 | 7.77
mo101 |  | h |  | Ayudante colocador de aislantes. | 0.063 | 73.05 | 4.6
mo029 |  | h |  | Oficial aplicador de membranas y mantos impermeabilizantes. | 0.126 | 119.98 | 15.12
mo067 |  | h |  | Ayudante aplicador de membranas y mantos impermeabilizantes. | 0.126 | 73.05 | 9.2
[5 empty] | Subtotal mano de obra: |  | 252.45
4 |  |  |  | Herramienta menor
|  | % |  | Herramienta menor | 2 | 1042.9 | 20.86
Costo de mantenimiento decenal: $ 280,83 en los primeros 10 años. |  |  |  |  | Costos directos (1+2+3+4): |  | 1063.76