## Hoja 1
QDA010 | m² |  | Techumbre plana no transitable, no ventilada, autoprotegida, tipo convencional. Impermeabilización con mantos prefabricados asfálticos, tipo monocapa.
Techumbre plana no transitable, no ventilada, autoprotegida, tipo convencional, pendiente del 1% al 15%. FORMACIÓN DE PENDIENTES: mediante encintado de limatesas, limahoyas y juntas con maestras de tabique de barro hueco doble y capa de arcilla expandida, vertida en seco y consolidada en su superficie con lechada de cemento, proporcionando una resistencia a compresión de 1 MPa y con una conductividad térmica de 0,087 W/(mK), con espesor medio de 10 cm; con capa de regularización de mortero de cemento, confeccionado en obra, dosificación 1:6 de 4 cm de espesor, acabado flotado; AISLAMIENTO TÉRMICO: panel rígido de lana de roca hidrofugada, Ixxo "ISOVER", revestido por una de sus caras con oxiasfalto y film de polipropileno termofusible, de 40 mm de espesor, resistencia térmica 1 m²K/W, conductividad térmica 0,039 W/(mK); IMPERMEABILIZACIÓN: tipo monocapa, adherida, formada por un manto prefabricado de betún modificado con elastómero SBS, de 3,5 mm de espesor, con armado de fieltro de poliéster reforzado y estabilizado de 150 g/m² totalmente adherido con soplete. El precio no incluye la ejecución y el sellado de las juntas ni la ejecución de remates en los encuentros con paramentos y desagües.
Código |  | Unidad |  | Descripción | Cantidad | Costo | Importe
1 |  |  |  | Materiales
mt04lvc010c |  | Ud |  | Tabique de barro hueco doble, para revestir, 24x11,5x9 cm, densidad 780 kg/m³. | 3 | 4.93 | 14.79
mt01arl030a |  | m³ |  | Arcilla expandida, suministrada en sacos. | 0.1 | 2534.33 | 253.43
mt09lec020b |  | m³ |  | Lechada de cemento CEM II/B-P 32,5 N 1/3. | 0.01 | 1650.52 | 16.51
mt16pea020b |  | m² |  | Panel rígido de poliestireno expandido, mecanizado lateral recto, de 20 mm de espesor, resistencia térmica 0,55 m²K/W, conductividad térmica 0,036 W/(mK), para junta de contracción. | 0.01 | 39.7 | 0.4
mt08aaa010a |  | m³ |  | Agua. | 0.008 | 22.86 | 0.18
mt01arg005a |  | t |  | Arena de cantera, para mortero hecho en obra. | 0.065 | 315.71 | 20.52
mt08cem000f |  | kg |  | Cemento gris en sacos. | 10 | 2.24 | 22.4
mt16lri030oa |  | m² |  | Panel rígido de lana de roca hidrofugada, Ixxo "ISOVER", revestido por una de sus caras con oxiasfalto y film de polipropileno termofusible, de 40 mm de espesor, resistencia térmica 1 m²K/W, conductividad térmica 0,039 W/(mK), Euroclase F de reacción al fuego. | 1.05 | 525.96 | 552.26
mt14lga010ea |  | m² |  | Manto prefabricado de betún modificado con elastómero SBS, de 3,5 mm de espesor, masa nominal 5 kg/m², con armado de fieltro de poliéster reforzado y estabilizado de 150 g/m², con autoprotección mineral de color gris. | 1.1 | 253.5 | 278.85
[5 empty] | Subtotal materiales: |  | 1159.34
2 |  |  |  | Equipo y herramienta
mq06hor010 |  | h |  | Revolvedora de concreto eléctrica con una capacidad de amasado de 160 l. | 0.032 | 53.58 | 1.71
[5 empty] | Subtotal equipo y herramienta: |  | 1.71
3 |  |  |  | Mano de obra
mo020 |  | h |  | Oficial albañil. | 0.124 | 119.98 | 14.88
mo113 |  | h |  | Cabo albañil. | 0.566 | 70.3 | 39.79
mo029 |  | h |  | Oficial aplicador de membranas y mantos impermeabilizantes. | 0.138 | 119.98 | 16.56
mo067 |  | h |  | Ayudante aplicador de membranas y mantos impermeabilizantes. | 0.138 | 73.05 | 10.08
mo054 |  | h |  | Oficial colocador de aislantes. | 0.069 | 123.28 | 8.51
mo101 |  | h |  | Ayudante colocador de aislantes. | 0.069 | 73.05 | 5.04
[5 empty] | Subtotal mano de obra: |  | 94.86
4 |  |  |  | Herramienta menor
|  | % |  | Herramienta menor | 2 | 1255.91 | 25.12
Costo de mantenimiento decenal: $ 286,95 en los primeros 10 años. |  |  |  |  | Costos directos (1+2+3+4): |  | 1281.03