## Hoja 1
MBH010 | m² |  | Base de concreto.
Base de concreto con adición de fibras de 15 cm de espesor, con juntas, realizada con concreto f'c=15 MPa (150 kg/cm²), clasificación de exposición A1, tamaño máximo del agregado 20 mm, revenimiento de 5 a 10 cm, premezclado y colado con tiro directo con un contenido de fibras sin función estructural, fibras de vidrio resistentes a los álcalis (AR) de 2 kg/m³, extendido y vibrado manual, mediante regla vibrante, con acabado maestreado, para su posterior uso como soporte de piso; apoyada sobre capa base existente. El precio no incluye la capa base.
Código |  | Unidad |  | Descripción | Cantidad | Costo | Importe
1 |  |  |  | Materiales
mt08fic020b |  | kg |  | Fibras de vidrio resistentes a los álcalis (AR), con un contenido mínimo de zirconio del 17,1%, de 13 mm de longitud y 13,5 micras de diámetro, con 100 filamentos por hebra unidos entre sí mediante adhesivo, límite elástico 74000 N/mm², resistencia a tracción 1620 MPa, para prevenir fisuras por retracción en elementos de concreto. | 0.3 | 132.3 | 39.69
mt10hmf071be |  | m³ |  | Concreto simple f'c=15 MPa (150 kg/cm²), clasificación de exposición A1, tamaño máximo del agregado 20 mm, revenimiento nominal del concreto fresco de 5 a 10 mm, premezclado, según RCDF NTC Diseño y Construcción de Estructuras de Concreto (2004). | 0.158 | 1208.97 | 191.02
[5 empty] | Subtotal materiales: |  | 230.71
2 |  |  |  | Equipo y herramienta
mq06vib020 |  | h |  | Regla vibrante de 3 m. | 0.095 | 80.82 | 7.68
[5 empty] | Subtotal equipo y herramienta: |  | 7.68
3 |  |  |  | Mano de obra
mo041 |  | h |  | Oficial albañil de obra civil. | 0.061 | 119.98 | 7.32
mo087 |  | h |  | Ayudante albañil de obra civil. | 0.061 | 73.05 | 4.46
[5 empty] | Subtotal mano de obra: |  | 11.78
4 |  |  |  | Herramienta menor
|  | % |  | Herramienta menor | 2 | 250.17 | 5
Costo de mantenimiento decenal: $ 17,86 en los primeros 10 años. |  |  |  |  | Costos directos (1+2+3+4): |  | 255.17