## Hoja 1
QAG020 | m² |  | Techumbre plana transitable, no ventilada, con piso flotante aislante, tipo invertida. Impermeabilización con mantos prefabricados asfálticos, tipo monocapa.
Techumbre plana transitable, no ventilada, con piso flotante aislante, tipo invertida, pendiente del 1% al 5%, para tráfico peatonal privado. FORMACIÓN DE PENDIENTES: mediante encintado de limatesas, limahoyas y juntas con maestras de tabique de barro hueco doble y capa de arcilla expandida, vertida en seco y consolidada en su superficie con lechada de cemento, proporcionando una resistencia a compresión de 1 MPa y con una conductividad térmica de 0,087 W/(mK), con espesor medio de 10 cm; con capa de regularización de mortero de cemento, confeccionado en obra, dosificación 1:6 de 4 cm de espesor, acabado flotado; IMPERMEABILIZACIÓN: tipo monocapa, adherida, formada por manto prefabricado de betún modificado con elastómero SBS, de 3,5 mm de espesor, con armado de fieltro de poliéster no tejido de 160 g/m² previa imprimación con emulsión asfáltica aniónica con cargas; CAPA SEPARADORA BAJO PROTECCIÓN: geotextil no tejido compuesto por fibras de poliéster unidas por agujeteado, (200 g/m²); CAPA DE PROTECCIÓN Y AISLAMIENTO TÉRMICO: piso flotante de baldosas aislantes, formadas por 35 mm de mortero y 40 mm de poliestireno extruido, de 600x600 mm, color gris, acabado poroso, colocadas directamente sobre la capa separadora. El precio no incluye la ejecución y el sellado de las juntas ni la ejecución de remates en los encuentros con paramentos y desagües.
Código |  | Unidad |  | Descripción | Cantidad | Costo | Importe
1 |  |  |  | Materiales
mt04lvc010c |  | Ud |  | Tabique de barro hueco doble, para revestir, 24x11,5x9 cm, densidad 780 kg/m³. | 3 | 4.93 | 14.79
mt01arl030a |  | m³ |  | Arcilla expandida, suministrada en sacos. | 0.1 | 2534.33 | 253.43
mt09lec020b |  | m³ |  | Lechada de cemento CEM II/B-P 32,5 N 1/3. | 0.01 | 1650.52 | 16.51
mt16pea020b |  | m² |  | Panel rígido de poliestireno expandido, mecanizado lateral recto, de 20 mm de espesor, resistencia térmica 0,55 m²K/W, conductividad térmica 0,036 W/(mK), para junta de contracción. | 0.01 | 39.7 | 0.4
mt08aaa010a |  | m³ |  | Agua. | 0.008 | 22.86 | 0.18
mt01arg005a |  | t |  | Arena de cantera, para mortero hecho en obra. | 0.065 | 315.71 | 20.52
mt08cem000f |  | kg |  | Cemento gris en sacos. | 10 | 2.24 | 22.4
mt14lba010g |  | m² |  | Manto prefabricado de betún modificado con elastómero SBS, de 3,5 mm de espesor, masa nominal 4 kg/m², con armado de fieltro de poliéster no tejido de 160 g/m², de superficie no protegida. | 1.1 | 205.22 | 225.74
mt14iea020c |  | kg |  | Emulsión asfáltica aniónica con cargas. | 0.3 | 97.72 | 29.32
mt14gsa020ce |  | m² |  | Geotextil no tejido compuesto por fibras de poliéster unidas por agujeteado, con una resistencia a la tracción longitudinal de 1,63 kN/m, una resistencia a la tracción transversal de 2,08 kN/m, una apertura de cono a la prueba de perforación dinámica según ISO 13433 inferior a 27 mm, resistencia CBR a punzonamiento 0,4 kN y una masa superficial de 200 g/m². | 1.05 | 27.59 | 28.97
mt15lfs010a |  | m² |  | Baldosa aislante, formada por 35 mm de mortero y 40 mm de poliestireno extruido, conductividad térmica 0,033 W/(mK). | 1.05 | 736.37 | 773.19
[5 empty] | Subtotal materiales: |  | 1385.45
2 |  |  |  | Equipo y herramienta
mq06hor010 |  | h |  | Revolvedora de concreto eléctrica con una capacidad de amasado de 160 l. | 0.028 | 53.58 | 1.5
[5 empty] | Subtotal equipo y herramienta: |  | 1.5
3 |  |  |  | Mano de obra
mo020 |  | h |  | Oficial albañil. | 0.24 | 119.98 | 28.8
mo113 |  | h |  | Cabo albañil. | 0.581 | 70.3 | 40.84
mo029 |  | h |  | Oficial aplicador de membranas y mantos impermeabilizantes. | 0.177 | 119.98 | 21.24
mo067 |  | h |  | Ayudante aplicador de membranas y mantos impermeabilizantes. | 0.177 | 73.05 | 12.93
[5 empty] | Subtotal mano de obra: |  | 103.81
4 |  |  |  | Herramienta menor
|  | % |  | Herramienta menor | 2 | 1490.76 | 29.82
Costo de mantenimiento decenal: $ 510,91 en los primeros 10 años. |  |  |  |  | Costos directos (1+2+3+4): |  | 1520.58