## Hoja 1
EMY240 | Ud |  | Reparación de elemento de losa de madera, mediante prótesis de madera y armado.
Reparación de extremo de vigueta de losa de madera, eliminando la zona deteriorada y colocando una prótesis de 10x15x50 cm de madera aserrada de abeto (Abies alba), acabado cepillado, para aplicaciones estructurales, clase resistente C24 y protección frente a agentes bióticos que se corresponde con la clase de penetración NP2 (3 mm en las caras laterales de la albura), adherida a la madera sana mediante resina epoxi-acrilato, libre de estireno, MasterFlow 920 AN "MBCC de Sika". Unión de la prótesis y el resto de la madera sana mediante 4 varillas corrugadas de fibra de vidrio reforzada con resina de poliéster, de 0,6 m de longitud cada una y 12 mm de diámetro, alojadas en taladros realizados en la prótesis y la madera sana, y relleno de los taladros con la misma resina. Montaje y desmontaje de apeo.
Código |  | Unidad |  | Descripción | Cantidad | Costo | Importe
1 |  |  |  | Materiales
mt08ema050b |  | m³ |  | Madera para cimbrar, de 26 mm de espesor. | 0.006 | 5866.82 | 35.2
mt08var050 |  | kg |  | Alambre galvanizado para atar, de 1,30 mm de diámetro. | 0.1 | 22.86 | 2.29
mt08var060 |  | kg |  | Puntas de acero de 20x100 mm. | 0.05 | 133.34 | 6.67
mt08dba010d |  | l |  | Agente desmoldeante, a base de aceites especiales, emulsionable en agua, para cimbras metálicas, fenólicas o de madera. | 0.03 | 27.49 | 0.82
mt50spa050m |  | m³ |  | Tablón de madera de pino, dimensiones 20x7,2 cm. | 0.001 | 6692.74 | 6.69
mt50spa101 |  | kg |  | Clavos de acero. | 0.14 | 28.53 | 3.99
mt50spa081a |  | Ud |  | Puntal metálico telescópico, de hasta 3 m de altura. | 0.014 | 293.38 | 4.11
mt26reh100f |  | Ud |  | Cartucho de 380 ml de resina epoxi-acrilato, libre de estireno, MasterFlow 920 AN "MBCC de Sika", de dos componentes, con dosificador y boquilla de mezcla automática, para anclajes estructurales verticales y horizontales. | 0.639 | 270.3 | 172.72
mt07mee014ia |  | m³ |  | Madera aserrada de abeto (Abies alba), acabado cepillado, para aplicaciones estructurales, clase resistente C24 y protección frente a agentes bióticos que se corresponde con la clase de penetración NP2 (3 mm en las caras laterales de la albura), trabajada en taller. | 0.008 | 9343.6 | 74.75
mt07cef010f |  | m |  | Varilla corrugada de fibra de vidrio reforzada con resina de poliéster, de 12 mm de diámetro, con superficie arenada como mejora de la adherencia, para armado y refuerzo estructural. | 2.4 | 138.72 | 332.93
[5 empty] | Subtotal materiales: |  | 640.17
2 |  |  |  | Equipo y herramienta
mq09sie010 |  | h |  | Motosierra a gasolina, de 50 cm de espada y 2 kW de potencia. | 0.063 | 52.18 | 3.29
[5 empty] | Subtotal equipo y herramienta: |  | 3.29
3 |  |  |  | Mano de obra
mo020 |  | h |  | Oficial albañil. | 0.762 | 119.98 | 91.42
mo112 |  | h |  | Peón albañil. | 0.435 | 71.45 | 31.08
mo058 |  | h |  | Ayudante carpintero. | 0.336 | 73.5 | 24.7
mo113 |  | h |  | Cabo albañil. | 0.336 | 70.3 | 23.62
[5 empty] | Subtotal mano de obra: |  | 170.82
4 |  |  |  | Herramienta menor
|  | % |  | Herramienta menor | 2 | 814.28 | 16.29
Costo de mantenimiento decenal: $ 33,22 en los primeros 10 años. |  |  |  |  | Costos directos (1+2+3+4): |  | 830.57