## Hoja 1
FFY040 | m² |  | Refuerzo de mampostería de tabique de barro aparente, con mortero y malla.
Refuerzo de la cara interior de mampostería de tabique de barro aparente, mediante picado con medios manuales; aplanado grueso de cemento, a buena vista, acabado superficial rugoso, con mortero de cemento M-5; colocación de malla de triple torsión, de 13 mm de paso de malla y 0,7 mm de diámetro, acabado galvanizado, fijada a la mampostería con taquetes de expansión y aplanado grueso con mortero reparador, reforzado con fibras, de muy alta resistencia mecánica y retracción compensada, con una resistencia a compresión a 28 días mayor o igual a 40 N/mm² y un módulo de elasticidad mayor o igual a 17000 N/mm², Euroclase A1 de reacción al fuego, compuesto por cementos especiales, agregados seleccionados, aditivos y fibras, en capa de 15 mm de espesor medio, acabado flotado, aplicado manualmente y presionando el mortero con una llana sobre la superficie.
Código |  | Unidad |  | Descripción | Cantidad | Costo | Importe
1 |  |  |  | Materiales
mt09mor010c |  | m³ |  | Mortero de cemento CEM II/B-P 32,5 N tipo M-5, confeccionado en obra con 250 kg/m³ de cemento y una proporción en volumen 1/6. | 0.015 | 1690.11 | 25.35
mt52mtt010a |  | m² |  | Malla de triple torsión, de 13 mm de paso de malla y 0,7 mm de diámetro, acabado galvanizado. | 1.05 | 23.4 | 24.57
mt07aaa012 |  | Ud |  | Taquete de expansión M6, FISCHER FNA II 6X30/5". | 1.1 | 7.29 | 8.02
mt28mrp011g |  | kg |  | Mortero reparador, reforzado con fibras, de muy alta resistencia mecánica y retracción compensada, con una resistencia a compresión a 28 días mayor o igual a 40 N/mm² y un módulo de elasticidad mayor o igual a 17000 N/mm², Euroclase A1 de reacción al fuego, compuesto por cementos especiales, agregados seleccionados, aditivos y fibras, aplicado en espesores de hasta 35 mm en vertical y 75 mm en horizontal, para reparar elementos constructivos de concreto estructural. | 30 | 11.88 | 356.4
[5 empty] | Subtotal materiales: |  | 414.34
2 |  |  |  | Mano de obra
mo020 |  | h |  | Oficial albañil. | 0.581 | 119.98 | 69.71
mo113 |  | h |  | Cabo albañil. | 0.581 | 70.3 | 40.84
[5 empty] | Subtotal mano de obra: |  | 110.55
3 |  |  |  | Herramienta menor
|  | % |  | Herramienta menor | 2 | 524.89 | 10.5
Costo de mantenimiento decenal: $ 56,38 en los primeros 10 años. |  |  |  |  | Costos directos (1+2+3): |  | 535.39