## Hoja 1
NLG070 | m² |  | Impermeabilización líquida, para reparación de balcones y terrazas. Sistema MasterSeal Balcony 1336 "MBCC de Sika".
Impermeabilización líquida, para reparación de balcones y terrazas, sobre superficie soporte de cerámica vitrificada. Sistema MasterSeal Balcony 1336 "MBCC de Sika" formado por capa de regularización con revestimiento elástico impermeabilizante monocomponente, MasterSeal M 251 "MBCC de Sika", de color rojo RAL 3013, mezclado con agregado de cuarzo natural, MasterTop F1 "MBCC de Sika", como carga mineral (con una proporción en peso 1:0,5), previa aplicación de imprimación; y sellado de la impermeabilización con revestimiento elástico impermeabilizante monocomponente, MasterSeal M 251 "MBCC de Sika", de color rojo RAL 3013.
Código |  | Unidad |  | Descripción | Cantidad | Costo | Importe
1 |  |  |  | Materiales
mt15bas120k |  | kg |  | Imprimación incolora, MasterSeal P 682 "MBCC de Sika", a base de silano monocomponente y disolventes, con resistencia a los rayos UV, para aplicar sobre superficie soporte de cerámica vitrificada con un paño. | 0.05 | 1322.43 | 66.12
mt15bas110b |  | kg |  | Revestimiento elástico impermeabilizante monocomponente a base de resinas de poliuretano alifático con bajo contenido en disolventes, MasterSeal M 251 "MBCC de Sika", de color rojo RAL 3013, para impermeabilización de techumbres, balcones y galerías, con resistencia a la intemperie, al tránsito peatonal, a aguas agresivas (agua de mar y aguas fecales), a varios ácidos diluidos, álcalis, aceites minerales y fuels. | 0.9 | 804.18 | 723.76
mt15bas130a |  | kg |  | Agregado de cuarzo natural, MasterTop F1 "MBCC de Sika", de granulometría comprendida entre 0,18 y 0,3 mm, para utilizar como carga mineral en combinación con resinas epoxi o poliuretano. | 0.25 | 26.07 | 6.52
[5 empty] | Subtotal materiales: |  | 796.4
2 |  |  |  | Mano de obra
mo032 |  | h |  | Oficial aplicador de productos impermeabilizantes. | 0.168 | 119.98 | 20.16
mo070 |  | h |  | Ayudante aplicador de productos impermeabilizantes. | 0.168 | 73.05 | 12.27
[5 empty] | Subtotal mano de obra: |  | 32.43
3 |  |  |  | Herramienta menor
|  | % |  | Herramienta menor | 2 | 828.83 | 16.58
Costo de mantenimiento decenal: $ 33,82 en los primeros 10 años. |  |  |  |  | Costos directos (1+2+3): |  | 845.41