## Hoja 1
RAA130 | m² |  | Revestimiento interior con mosaico de gres esmaltado. Colocación en capa fina.
Revestimiento interior con mosaico de gres esmaltado, con teselas de 25x25x5 mm montadas sobre una malla, gama media, capacidad de absorción de agua E<3%. SOPORTE: paramento de concreto, vertical, de hasta 3 m de altura. COLOCACIÓN: en capa fina con adhesivo cementoso mejorado, C2 TE, con deslizamiento reducido y tiempo abierto ampliado, REJUNTADO: con mortero de juntas cementoso mejorado, con absorción de agua reducida y resistencia elevada a la abrasión tipo CG 2 W A, color blanco, en juntas de 2 mm de espesor.
Código |  | Unidad |  | Descripción | Cantidad | Costo | Importe
1 |  |  |  | Materiales
mt09mcp100d |  | kg |  | Adhesivo cementoso mejorado, C2 TE, con deslizamiento reducido y tiempo abierto ampliado, color blanco, a base de cemento de alta resistencia, agregados seleccionados, aditivos y resinas sintéticas, para la colocación en capa fina de todo tipo de piezas cerámicas en paramentos verticales interiores y pisos interiores y exteriores. | 4 | 7.37 | 29.48
mt19abe110sb |  | m² |  | Mosaico de gres esmaltado, con teselas de 25x25x5 mm montadas sobre una malla, con una junta de separación entre teselas de 2 mm, gama media, capacidad de absorción de agua E<3%. | 1.05 | 211.08 | 221.63
mt09mcp020bB |  | kg |  | Mortero de juntas cementoso mejorado, con absorción de agua reducida y resistencia elevada a la abrasión, tipo CG2 W A, color blanco, para juntas de 2 a 15 mm, a base de cemento de alta resistencia, agregados seleccionados, aditivos especiales y pigmentos, con efecto antimoho, antiverdín y preventivo de las eflorescencias, hidrorrepelente, especial para emboquillado de todo tipo de piezas cerámicas y piedras naturales en zonas de proliferación de microorganismos. | 1.34 | 24.7 | 33.1
[5 empty] | Subtotal materiales: |  | 284.21
2 |  |  |  | Mano de obra
mo024 |  | h |  | Oficial azulejero. | 0.53 | 127.32 | 67.48
mo062 |  | h |  | Ayudante azulejero. | 0.265 | 77.51 | 20.54
[5 empty] | Subtotal mano de obra: |  | 88.02
3 |  |  |  | Herramienta menor
|  | % |  | Herramienta menor | 2 | 372.23 | 7.44
Costo de mantenimiento decenal: $ 79,73 en los primeros 10 años. |  |  |  |  | Costos directos (1+2+3): |  | 379.67