## Hoja 1
RBI010 | m² |  | Revestimiento continuo de paramentos con micromortero de cal.
Revestimiento continuo de paramentos con micromortero, de 3 a 4 mm de espesor, realizado sobre superficie absorbente. IMPRIMACIÓN: a base de copolímeros acrílicos en emulsión acuosa, sin diluir. CAPA BASE: micromortero de cal, compuesto por cal hidráulica natural, con resistencia a compresión de 5 a 15 N/mm², y agregados seleccionados con granulometría de hasta 600 micras, color blanco, con resina acrílica, en dos capas, (0,5 kg/m² cada capa). CAPA DECORATIVA: micromortero de cal, compuesto por cal hidráulica natural, con resistencia a compresión de 5 a 15 N/mm², y agregados seleccionados con granulometría de hasta 100 micras, color a elegir, con resina acrílica, en dos capas, (0,1 kg/m² cada capa). CAPA DE SELLADO: imprimación a base de copolímeros acrílicos en emulsión acuosa, sin diluir y dos manos de barniz de poliuretano alifático monocomponente. El precio no incluye la superficie soporte.
Código |  | Unidad |  | Descripción | Cantidad | Costo | Importe
1 |  |  |  | Materiales
mt28mcn030a |  | l |  | Imprimación a base de copolímeros acrílicos en emulsión acuosa, sin diluir, para regularizar la porosidad y mejorar la adherencia de los soportes absorbentes, para aplicar con rodillo. | 0.2 | 124.53 | 24.91
mt28mcn040a |  | kg |  | Micromortero de cal, compuesto por cal hidráulica natural, con resistencia a compresión de 5 a 15 N/mm², y agregados seleccionados con granulometría de hasta 600 micras, color blanco, densidad 1200 kg/m³, resistencia a compresión 5 N/mm², sin sustancias orgánicas volátiles (VOC), suministrado en sacos. | 1 | 43.06 | 43.06
mt28mcn050a |  | l |  | Resina acrílica en base acuosa. | 0.42 | 124.53 | 52.3
mt28mcn040d |  | kg |  | Micromortero de cal, compuesto por cal hidráulica natural, con resistencia a compresión de 5 a 15 N/mm², y agregados seleccionados con granulometría de hasta 100 micras, color a elegir, densidad 800 kg/m³, resistencia a compresión 5 N/mm², sin sustancias orgánicas volátiles (VOC), suministrado en sacos. | 0.2 | 164.3 | 32.86
mt28mcn060a |  | l |  | Barniz de poliuretano alifático monocomponente, sin sustancias orgánicas volátiles (VOC). | 0.2 | 989.27 | 197.85
[5 empty] | Subtotal materiales: |  | 350.98
2 |  |  |  | Mano de obra
mo020 |  | h |  | Oficial albañil. | 0.884 | 119.98 | 106.06
mo113 |  | h |  | Cabo albañil. | 1.578 | 70.3 | 110.93
[5 empty] | Subtotal mano de obra: |  | 216.99
3 |  |  |  | Herramienta menor
|  | % |  | Herramienta menor | 2 | 567.97 | 11.36
Costo de mantenimiento decenal: $ 118,18 en los primeros 10 años. |  |  |  |  | Costos directos (1+2+3): |  | 579.33