## Hoja 1
EHP050 | m | Refuerzo de vigueta de concreto en losa nervada, con perfiles tubulares de acero galvanizado.
Refuerzo de vigueta de concreto reforzado o pretensado en losa nervada, compuesto por adhesivo de dos componentes a base de resina epoxi, con polisulfuros, como puente de unión, aplicado con brocha en la base de la vigueta; perfil tubular de acero galvanizado, de sección rectangular, de 100x60x4 mm, fijado a la estructura mediante soportes de postensión a 2 cm de la vigueta; conectores metálicos soldados al perfil a tresbolillo y empotrados en la base de la vigueta; y mortero tixotrópico de dos componentes, con fibras de poliamida, colocado como relleno entre la vigueta y el perfil.
Código |  | Unidad | Descripción | Cantidad | Costo | Importe
1 |  |  | Materiales
mt09reh303 |  | kg | Adhesivo de dos componentes a base de resinas epoxi sin disolventes, reforzadas con polisulfuros, para formación de capa de adherencia de alta resistencia mecánica entre el concreto endurecido y morteros de resina epoxi u concretos frescos. | 0.05 | 305.04 | 15.25
mt09reh301b |  | Ud | Soporte de postensión, de fundición, para la fijación del perfil perfil tubular de acero galvanizado, de sección rectangular a los apoyos de la vigueta a reforzar. | 0.7 | 109.5 | 76.65
mt26reh305cd |  | Ud | Anclaje compuesto por varilla roscada de acero galvanizado calidad 5.8, según ISO 898-1 de 12 mm de diámetro, y 160 mm de longitud, tuerca y arandela, para fijaciones sobre estructuras de concreto. | 1.3 | 29.15 | 37.9
mt26reh306 |  | Ud | Cartucho de resina para anclaje químico de varillas roscadas en perforaciones de elementos estructurales de concreto. | 0.2 | 133.69 | 26.74
mt09reh300d |  | m | Perfil tubular de acero galvanizado, de sección rectangular, de 100x60x4 mm, para refuerzo de viguetas en losas nervadas. | 1 | 319.99 | 319.99
mt26reh302 |  | Ud | Tornillo de acero de 6 mm de diámetro y 70 mm de longitud, para formación de conectores en refuerzos de viguetas de concreto. | 5 | 0.69 | 3.45
mt09reh304 |  | kg | Mortero tixotrópico de dos componentes, a base de cemento mejorado con resinas sintéticas, humo de sílice y fibras de poliamida, de alta resistencia mecánica y retracción controlada, para reparación y regularización de elementos estructurales de concreto. | 6 | 19.06 | 114.36
|  |  |  | Subtotal materiales: |  | 594.34
2 |  |  | Equipo y herramienta
mq08sol020 |  | h | Equipo y elementos auxiliares para soldadura eléctrica. | 0.116 | 53.18 | 6.17
|  |  |  | Subtotal equipo y herramienta: |  | 6.17
3 |  |  | Mano de obra
mo042 |  | h | Oficial estructurista. | 3.732 | 124.86 | 465.98
mo112 |  | h | Peón albañil. | 2.022 | 71.45 | 144.47
|  |  |  | Subtotal mano de obra: |  | 610.45
4 |  |  | Herramienta menor
|  | % | Herramienta menor | 2 | 1210.96 | 24.22
Costo de mantenimiento decenal: $ 86,46 en los primeros 10 años. |  |  |  | Costos directos (1+2+3+4): |  | 1235.18