## Hoja 1
NIA025 | m |  | Impermeabilización de esquinas y encuentros con mortero.
Refuerzo de impermeabilización de esquinas y encuentros entre paramentos de cemento, concreto o bloques de concreto, mediante la apertura de una roza continua de 2x1 cm, formando aristas rectas, introducción en la misma de una junta estanca deformable y sellado con mástico estanco y deformable, y terminación en ángulo cóncavo, a media caña, con mortero reparador, modificado con polímeros, reforzado con fibras, de muy alta resistencia mecánica y retracción compensada, con una resistencia a compresión a 28 días mayor o igual a 50 N/mm² y un módulo de elasticidad mayor o igual a 20000 N/mm², Euroclase A1 de reacción al fuego, compuesto por cementos especiales, agregados seleccionados, aditivos y fibras, aplicado en varias capas, con un radio de curvatura de 10 cm.
Código |  | Unidad |  | Descripción | Cantidad | Costo | Importe
1 |  |  |  | Materiales
mt15bas170b |  | m |  | Perfil hidroexpansivo formado por una mezcla extruida y vulcanizada de caucho natural, caucho sintético y resinas hidroexpansivas, de 20x10 mm, con una capacidad de hinchamiento en presencia de agua del 250% y elevada resistencia a la presión hidrostática. | 1 | 203.78 | 203.78
mt15sja120 |  | kg |  | Sellado con mástico estanco y deformable. | 1 | 72.54 | 72.54
mt28mrp010g |  | kg |  | Mortero reparador, modificado con polímeros, reforzado con fibras, de muy alta resistencia mecánica y retracción compensada, con una resistencia a compresión a 28 días mayor o igual a 50 N/mm² y un módulo de elasticidad mayor o igual a 20000 N/mm², Euroclase A1 de reacción al fuego, compuesto por cementos especiales, agregados seleccionados, aditivos y fibras, aplicado en espesores de hasta 50 mm en vertical sin cimbrar y 100 mm en horizontal, para reparar elementos constructivos de concreto estructural. | 3 | 15.91 | 47.73
[5 empty] | Subtotal materiales: |  | 324.05
2 |  |  |  | Mano de obra
mo112 |  | h |  | Peón albañil. | 0.274 | 71.45 | 19.58
mo032 |  | h |  | Oficial aplicador de productos impermeabilizantes. | 0.109 | 119.98 | 13.08
mo070 |  | h |  | Ayudante aplicador de productos impermeabilizantes. | 0.109 | 73.05 | 7.96
[5 empty] | Subtotal mano de obra: |  | 40.62
3 |  |  |  | Herramienta menor
|  | % |  | Herramienta menor | 2 | 364.67 | 7.29
Costo de mantenimiento decenal: $ 14,88 en los primeros 10 años. |  |  |  |  | Costos directos (1+2+3): |  | 371.96