## Hoja 1
NLG310 | m² |  | Impermeabilización líquida, para reparación de techumbres arquitectónicas, aplicación mecánica en caliente. Sistema MasterSeal Roof "MBCC de Sika".
Impermeabilización líquida, para reparación de techumbres arquitectónicas, de 2 a 2,5 mm de espesor total, sobre superficie soporte de metal no férreo. Sistema MasterSeal Roof 2103 "MBCC de Sika" formado por impermeabilizante líquido, MasterSeal M 803 "MBCC de Sika", de color gris, aplicado mediante sistema de proyección mecánica en caliente, previa imprimación con MasterSeal P 684 "MBCC de Sika", y aplicación de MasterSeal P 684 "MBCC de Sika" como puente de unión; y sellado de la impermeabilización con dos capas de membrana elástica impermeabilizante color a elegir, MasterSeal TC 259 "MBCC de Sika".
Código |  | Unidad |  | Descripción | Cantidad | Costo | Importe
1 |  |  |  | Materiales
mt15bas120l |  | kg |  | Imprimación de color verde amarillento, MasterSeal P 684 "MBCC de Sika", a base de poliuretano monocomponente de baja viscosidad y disolventes, para aplicar sobre superficie soporte metálica con rodillo de pelo corto o con un paño. | 0.12 | 1391.76 | 167.01
mt15bas160a |  | kg |  | Impermeabilizante líquido, MasterSeal M 803 "MBCC de Sika", de color gris, de dos componentes a base de resina de poliuretano, para aplicar mediante sistema de proyección mecánica en caliente, para conformar una membrana impermeable en techumbres planas o inclinadas. | 2.2 | 318.83 | 701.43
mt15bas150b |  | kg |  | Membrana elástica impermeabilizante color a elegir, MasterSeal TC 259 "MBCC de Sika", compuesto por poliuretano alifático monocomponente y disolventes, con resistencia a los rayos UV, de aplicación como capa de acabado elástica para protección frente a la intemperie, en el sistema MasterSeal Roof de impermeabilización vista de techumbres. | 0.2 | 492.76 | 98.55
[5 empty] | Subtotal materiales: |  | 966.99
2 |  |  |  | Equipo y herramienta
mq06pyp010 |  | h |  | Equipo completo para proyección de productos impermeabilizantes líquidos en caliente. | 0.232 | 41.55 | 9.64
[5 empty] | Subtotal equipo y herramienta: |  | 9.64
3 |  |  |  | Mano de obra
mo032 |  | h |  | Oficial aplicador de productos impermeabilizantes. | 0.399 | 119.98 | 47.87
mo070 |  | h |  | Ayudante aplicador de productos impermeabilizantes. | 0.399 | 73.05 | 29.15
[5 empty] | Subtotal mano de obra: |  | 77.02
4 |  |  |  | Herramienta menor
|  | % |  | Herramienta menor | 2 | 1053.65 | 21.07
Costo de mantenimiento decenal: $ 107,47 en los primeros 10 años. |  |  |  |  | Costos directos (1+2+3+4): |  | 1074.72