## Hoja 1
NRQ100 | m² | Aislamiento térmico reflexivo por el interior de techumbres inclinadas sobre espacio habitable.
Aislamiento térmico reflexivo por el interior de techumbres inclinadas sobre espacio habitable, formado por panel alveolar, con solapes autoadhesivos, con barrera de vapor, factor de resistencia a la difusión del vapor de agua 1800, de 50 mm de espesor, con una emisividad de 0,06 en una cara y 0,10 en la otra cara, una resistencia térmica intrínseca (sin cámara de aire) de 1,5 m²K/W, resistencia térmica asociada a una cámara de aire de 20 mm de espesor de 2,1 m²K/W, según ISO 6946 y una conductividad térmica de 0,033 W/(mK). Colocación en obra: con traslape y fijado con fijaciones mecánicas a la superficie soporte de madera; preparado para la posterior formación de una cámara de aire. Incluso cinta autoadhesiva para sellado de juntas. El precio no incluye el falso plafón.
Código |  |  | Unidad | Descripción | Cantidad | Costo | Importe
1 |  |  |  | Materiales
mt16ara010adae |  |  | m² | Panel alveolar, con barrera de vapor, factor de resistencia a la difusión del vapor de agua 1800, compuesto de una lámina de polietileno aluminizado calandrado con tratamiento anticorrosión y una lámina de polietileno aluminizado, unidas mediante una estructura formada por varias capas de espuma de polietileno y láminas de polietileno metalizado en forma de panal de abeja, de 50 mm de espesor, con una emisividad de 0,06 en una cara y 0,10 en la otra cara, una resistencia térmica intrínseca (sin cámara de aire) de 1,5 m²K/W y una conductividad térmica de 0,033 W/(mK), suministrado en paneles de 1,20x2,65 m. | 1.1 | 230.8 | 253.88
mt16aaa020ka |  |  | Ud | Fijación mecánica para paneles aislantes de complejo multicapa, colocados directamente sobre la superficie soporte. | 2 | 4.29 | 8.58
mt16ara100a |  |  | m | Cinta autoadhesiva, de aluminio, con adhesivo acrílico, de 100 mm de anchura, para la estanqueidad al aire y al vapor de agua de las juntas en aislamientos reflexivos. | 0.1 | 13.55 | 1.36
[5 empty] | Subtotal materiales: |  | 263.82
2 |  |  |  | Mano de obra
mo054 |  |  | h | Oficial colocador de aislantes. | 0.11 | 123.28 | 13.56
mo101 |  |  | h | Ayudante colocador de aislantes. | 0.055 | 73.05 | 4.02
[5 empty] | Subtotal mano de obra: |  | 17.58
3 |  |  |  | Herramienta menor
|  |  | % | Herramienta menor | 2 | 281.4 | 5.63
[5 empty] | Costos directos (1+2+3): |  | 287.03