## Hoja 1
NVS010 | m² |  | Aislamiento térmico de origen vegetal por el exterior en fachada para sistemas ETICS.
Aislamiento térmico por el exterior en fachada para sistemas ETICS, formado por panel de aglomerado de corcho expandido, de 25 mm de espesor, de 1000x500 mm, color negro, de entre 105 y 125 kg/m³ de densidad, resistencia térmica 0,65 m²K/W, conductividad térmica 0,04 W/(mK), factor de resistencia a la difusión del vapor de agua entre 7 y 14, Euroclase E de reacción al fuego, resistencia a compresión >= 100 kPa, fijado al soporte con mortero de cal hidráulica natural, con resistencia a compresión de 3,5 a 10 N/mm², aplicado manualmente y fijaciones mecánicas con taquete de expansión de polipropileno. El precio no incluye la capa de regularización ni la capa de acabado.
Código |  | Unidad |  | Descripción | Cantidad | Costo | Importe
1 |  |  |  | Materiales
mt28mak020c |  | kg |  | Mortero de cal hidráulica natural, con resistencia a compresión de 3,5 a 10 N/mm², con muy bajo contenido de sustancias orgánicas volátiles (VOC), muy transpirable y con efecto bactericida y fungicida, para aplicar con llana, para adherir los paneles aislantes y como capa base, previo amasado con agua. | 6 | 22.63 | 135.78
mt16acs010la |  | m² |  | Panel de aglomerado de corcho expandido, de 25 mm de espesor, de 1000x500 mm, color negro, de entre 105 y 125 kg/m³ de densidad, resistencia térmica 0,65 m²K/W, conductividad térmica 0,04 W/(mK), factor de resistencia a la difusión del vapor de agua entre 7 y 14, Euroclase E de reacción al fuego, resistencia a compresión >= 100 kPa. | 1.05 | 304.31 | 319.53
mt16acs100a |  | Ud |  | Taquete de expansión de polipropileno, de 8 mm de diámetro y 110 mm de longitud, con clavo de poliamida y arandela de plástico, para fijación de paneles aislantes. | 6 | 15.41 | 92.46
[5 empty] | Subtotal materiales: |  | 547.77
2 |  |  |  | Mano de obra
mo054 |  | h |  | Oficial colocador de aislantes. | 0.138 | 123.28 | 17.01
mo101 |  | h |  | Ayudante colocador de aislantes. | 0.138 | 73.05 | 10.08
[5 empty] | Subtotal mano de obra: |  | 27.09
3 |  |  |  | Herramienta menor
|  | % |  | Herramienta menor | 2 | 574.86 | 11.5
[5 empty] | Costos directos (1+2+3): |  | 586.36