## Hoja 1
RBN010 | m² | Revestimiento continuo de paramentos con micromortero natural de cal.
Revestimiento continuo de paramentos con micromortero, de 2 a 4 mm de espesor, realizado sobre superficie absorbente. CAPA BASE: micromortero natural de cal, compuesto por cal hidráulica natural, con resistencia a compresión de 5 a 15 N/mm², y agregados seleccionados con granulometría de hasta 600 micras, color a elegir, en dos capas, (0,75 kg/m² cada capa) y malla de fibra de vidrio antiálcalis, de 2,2x2,3 mm de separación de malla, de 58 g/m² de masa superficial. CAPA DECORATIVA: micromortero natural de cal, compuesto por cal hidráulica natural, con resistencia a compresión de 5 a 15 N/mm², y agregados seleccionados con granulometría de hasta 100 micras, color a elegir, en una capa, (0,15 kg/m²). CAPA DE SELLADO: una mano de mezcla de aceites y resinas vegetales y una mano de pasta a base de ceras naturales y propóleo. El precio no incluye la superficie soporte.
Código |  | Unidad | Descripción | Cantidad | Costo | Importe
1 |  |  | Materiales
mt28mcc050a |  | m² | Malla de fibra de vidrio antiálcalis, de 2,2x2,3 mm de separación de malla, de 58 g/m² de masa superficial, para armar micromorteros. | 1.05 | 41.51 | 43.59
mt28mcn010b |  | kg | Micromortero natural de cal, compuesto por cal hidráulica natural, con resistencia a compresión de 5 a 15 N/mm², y agregados seleccionados con granulometría de hasta 600 micras, color a elegir, densidad 1200 kg/m³, resistencia a compresión 5 N/mm², sin sustancias orgánicas volátiles (VOC), suministrado en sacos. | 1.5 | 49.29 | 73.94
mt28mcn010d |  | kg | Micromortero natural de cal, compuesto por cal hidráulica natural, con resistencia a compresión de 5 a 15 N/mm², y agregados seleccionados con granulometría de hasta 100 micras, color a elegir, densidad 800 kg/m³, resistencia a compresión 5 N/mm², sin sustancias orgánicas volátiles (VOC), suministrado en sacos. | 0.15 | 164.3 | 24.65
mt28mcn020a |  | l | Mezcla de aceites y resinas vegetales, para aplicar con brocha o rodillo. | 0.3 | 515.38 | 154.61
mt22www090a |  | l | Pasta a base de ceras naturales y propóleo, para aplicar con rodillo. | 0.15 | 651.45 | 97.72
mt08aaa010a |  | m³ | Agua. | 0.053 | 22.86 | 1.21
|  |  |  | Subtotal materiales: |  | 395.72
2 |  |  | Mano de obra
mo020 |  | h | Oficial albañil. | 1.089 | 119.98 | 130.66
mo113 |  | h | Cabo albañil. | 1.944 | 70.3 | 136.66
|  |  |  | Subtotal mano de obra: |  | 267.32
3 |  |  | Herramienta menor
|  | % | Herramienta menor | 2 | 663.04 | 13.26
Costo de mantenimiento decenal: $ 141,35 en los primeros 10 años. |  |  |  | Costos directos (1+2+3): |  | 676.3