## Hoja 1
NBD030 | m² |  | Aislamiento acústico a ruido aéreo bajo losa, con lanas minerales.
Aislamiento acústico a ruido aéreo bajo losa, formado por panel semirrígido de lana de vidrio TECH Slab 3.0 G1 (Panel Neto) "ISOVER", de 60 mm de espesor, revestido por una de sus caras con un velo mineral negro, resistencia térmica 1,32 m²K/W, conductividad térmica 0,038 W/(mK), densidad 70 kg/m³, calor específico 840 J/kgK, coeficiente de absorción acústica medio 0,8 para una frecuencia de 500 Hz y factor de resistencia a la difusión del vapor de agua 1, colocado a tope y con fijaciones mecánicas. Incluso banda autoadhesiva desolidarizante, para sellado de juntas.
Código |  | Unidad |  | Descripción | Cantidad | Costo | Importe
1 |  |  |  | Materiales
mt16lvi060pe |  | m² |  | Panel semirrígido de lana de vidrio TECH Slab 3.0 G1 (Panel Neto) "ISOVER", revestido por una de sus caras con un velo mineral negro, de 60 mm de espesor, conductividad térmica 0,038 W/(mK), densidad 70 kg/m³, coeficiente de absorción acústica medio 0,8 para una frecuencia de 500 Hz, Euroclase A2-s1, d0 de reacción al fuego y factor de resistencia a la difusión del vapor de agua 1. | 1.05 | 616.32 | 647.14
mt16aaa020bc |  | Ud |  | Fijación mecánica para paneles aislantes de lana de vidrio, colocados directamente sobre la superficie soporte. | 3 | 3.85 | 11.55
mt16ptc060a |  | m |  | Banda autoadhesiva desolidarizante, de 50 mm de anchura y de 4 mm de espesor, formada por una membrana de poliolefinas de alta resistencia y una lámina viscoelástica de alta densidad de 2 mm de espesor; proporcionando una reducción del nivel global de presión de ruido de impactos de 17 dB. | 1.05 | 26.73 | 28.07
[5 empty] | Subtotal materiales: |  | 686.76
2 |  |  |  | Mano de obra
mo054 |  | h |  | Oficial colocador de aislantes. | 0.151 | 123.28 | 18.62
mo101 |  | h |  | Ayudante colocador de aislantes. | 0.151 | 73.05 | 11.03
[5 empty] | Subtotal mano de obra: |  | 29.65
3 |  |  |  | Herramienta menor
|  | % |  | Herramienta menor | 2 | 716.41 | 14.33
Costo de mantenimiento decenal: $ 94,27 en los primeros 10 años. |  |  |  |  | Costos directos (1+2+3): |  | 730.74