## Hoja 1
NBD030 | m² |  | Aislamiento acústico a ruido aéreo bajo losa, con lanas minerales.
Aislamiento acústico a ruido aéreo bajo losa, formado por lana mineral, Ecovent® 034 "ISOVER", de 100 mm de espesor, revestida por una de sus caras con un tejido de vidrio negro (tejido Neto), suministrado en rollos, resistencia térmica 3,1 m²K/W, conductividad térmica 0,034 W/(mK) coeficiente de absorción acústica medio 1 para una frecuencia de 500 Hz, colocado a tope y con fijaciones mecánicas. Incluso banda autoadhesiva desolidarizante, para sellado de juntas.
Código |  | Unidad |  | Descripción | Cantidad | Costo | Importe
1 |  |  |  | Materiales
mt16lvi030afrv |  | m² |  | Colcha de lana mineral, Ecovent® 034 "ISOVER", de 100 mm de espesor, revestida por una de sus caras con un tejido de vidrio negro (tejido Neto), suministrado en rollos, resistencia térmica 3,1 m²K/W, conductividad térmica 0,034 W/(mK) coeficiente de absorción acústica medio 1 para una frecuencia de 500 Hz, Euroclase A1 de reacción al fuego, capacidad de absorción de agua a corto plazo <=1 kg/m² y factor de resistencia a la difusión del vapor de agua 1. | 1.05 | 404.46 | 424.68
mt16aaa020ac |  | Ud |  | Fijación mecánica para paneles aislantes de lana mineral, colocados directamente sobre la superficie soporte. | 1 | 3.85 | 3.85
mt16ptc060a |  | m |  | Banda autoadhesiva desolidarizante, de 50 mm de anchura y de 4 mm de espesor, formada por una membrana de poliolefinas de alta resistencia y una lámina viscoelástica de alta densidad de 2 mm de espesor; proporcionando una reducción del nivel global de presión de ruido de impactos de 17 dB. | 1.05 | 26.73 | 28.07
[5 empty] | Subtotal materiales: |  | 456.6
2 |  |  |  | Mano de obra
mo054 |  | h |  | Oficial colocador de aislantes. | 0.151 | 123.28 | 18.62
mo101 |  | h |  | Ayudante colocador de aislantes. | 0.151 | 73.05 | 11.03
[5 empty] | Subtotal mano de obra: |  | 29.65
3 |  |  |  | Herramienta menor
|  | % |  | Herramienta menor | 2 | 486.25 | 9.73
Costo de mantenimiento decenal: $ 63,98 en los primeros 10 años. |  |  |  |  | Costos directos (1+2+3): |  | 495.98