## Hoja 1
NBO020 | m² |  | Aislamiento acústico a ruido aéreo en lambrín de placas, con complejos multicapa fijados al paramento y paneles entre postes.
Aislamiento acústico a ruido aéreo, en lambrín de placas, realizado con complejo multicapa, de 20 mm de espesor, 7,4 kg/m² de masa superficial, formado por un fieltro textil de 16 mm de espesor adherido térmicamente a una lámina viscoelástica de alta densidad de 4 mm de espesor, colocado a tope y fijado al paramento con fijaciones; y panel semirrígido de lana mineral, Geowall 35 "ISOVER", no revestido, de 75 mm de espesor, resistencia térmica 2,1 m²K/W, conductividad térmica 0,035 W/(mK), colocado entre los postes de la estructura portante. Incluso cinta viscoelástica autoadhesiva, para sellado de juntas.
Código |  | Unidad |  | Descripción | Cantidad | Costo | Importe
1 |  |  |  | Materiales
mt16aaa020kc |  | Ud |  | Fijación mecánica para paneles aislantes de complejo multicapa, colocados directamente sobre la superficie soporte. | 5.25 | 3.85 | 20.21
mt16ptc030e |  | m² |  | Complejo multicapa, de 20 mm de espesor, 7,4 kg/m² de masa superficial, formado por un fieltro textil de 16 mm de espesor adherido térmicamente a una lámina viscoelástica de alta densidad de 4 mm de espesor; con 57 dB de índice global de reducción acústica, Rw. | 1.05 | 403.53 | 423.71
mt16pnc010a |  | m |  | Cinta viscoelástica autoadhesiva, con autoprotección de aluminio, de 50 mm de anchura y de 1,5 mm de espesor, para sellado de juntas. | 0.3 | 23.57 | 7.07
mt16lri010no |  | m² |  | Panel semirrígido de lana mineral, Geowall 35 "ISOVER", no revestido, de 75 mm de espesor, resistencia térmica 2,1 m²K/W, conductividad térmica 0,035 W/(mK), coeficiente de absorción acústica medio 0,8 para una frecuencia de 500 Hz y Euroclase A1 de reacción al fuego. | 1.05 | 266.68 | 280.01
[5 empty] | Subtotal materiales: |  | 731
2 |  |  |  | Mano de obra
mo054 |  | h |  | Oficial colocador de aislantes. | 0.252 | 123.28 | 31.07
mo101 |  | h |  | Ayudante colocador de aislantes. | 0.252 | 73.05 | 18.41
[5 empty] | Subtotal mano de obra: |  | 49.48
3 |  |  |  | Herramienta menor
|  | % |  | Herramienta menor | 2 | 780.48 | 15.61
Costo de mantenimiento decenal: $ 15,92 en los primeros 10 años. |  |  |  |  | Costos directos (1+2+3): |  | 796.09