## Hoja 1
QDD012 | m² |  | Techumbre plana no transitable, no ventilada, Deck, tipo convencional. Impermeabilización con mantos prefabricados asfálticos, tipo bicapa.
Techumbre plana no transitable, no ventilada, Deck, tipo convencional, pendiente del 1% al 5%. SOPORTE BASE: perfil nervado autoportante de lámina de acero galvanizado S 280 de 0,7 mm de espesor, acabado liso, con 3 nervaduras de 50 mm de altura separados 260 mm; AISLAMIENTO TÉRMICO: panel rígido de lana de roca hidrofugada, Ixxo "ISOVER", revestido por una de sus caras con oxiasfalto y film de polipropileno termofusible, de 40 mm de espesor, resistencia térmica 1 m²K/W, conductividad térmica 0,039 W/(mK); IMPERMEABILIZACIÓN: tipo bicapa, adherida, compuesta por un manto prefabricado de betún modificado con elastómero SBS, de 2,5 mm de espesor, con armado de fieltro de fibra de vidrio de 60 g/m², y un manto prefabricado de betún modificado con elastómero SBS, de 2,5 mm de espesor, con armado de fieltro de poliéster reforzado y estabilizado de 160 g/m², totalmente adheridos con soplete, sin coincidir sus juntas. El precio no incluye la ejecución y el sellado de las juntas ni la ejecución de remates en los encuentros con paramentos y desagües.
Código |  | Unidad |  | Descripción | Cantidad | Costo | Importe
1 |  |  |  | Materiales
mt13ccg200ac |  | m² |  | Perfil nervado autoportante de lámina de acero galvanizado S 280 de 0,7 mm de espesor, acabado liso, con 3 nervaduras de 50 mm de altura separados 260 mm, inercia 18 cm4 y masa superficial 5,5 kg/m². | 1.1 | 156.19 | 171.81
mt16lri030oa |  | m² |  | Panel rígido de lana de roca hidrofugada, Ixxo "ISOVER", revestido por una de sus caras con oxiasfalto y film de polipropileno termofusible, de 40 mm de espesor, resistencia térmica 1 m²K/W, conductividad térmica 0,039 W/(mK), Euroclase F de reacción al fuego. | 1.05 | 525.96 | 552.26
mt16aab010 |  | Ud |  | Fijación mecánica de los paneles aislantes a la lámina metálica (techumbres deck). | 1 | 4.75 | 4.75
mt14lga010ca |  | m² |  | Manto prefabricado de betún modificado con elastómero SBS, de 2,5 mm de espesor, masa nominal 4 kg/m², con armado de fieltro de poliéster reforzado y estabilizado de 160 g/m², con autoprotección mineral de color gris. | 1.1 | 215.85 | 237.44
mt14lba010a |  | m² |  | Manto prefabricado de betún modificado con elastómero SBS, de 2,5 mm de espesor, masa nominal 3 kg/m², con armado de fieltro de fibra de vidrio de 60 g/m², de superficie no protegida. | 1.1 | 142.28 | 156.51
[5 empty] | Subtotal materiales: |  | 1122.77
2 |  |  |  | Mano de obra
mo051 |  | h |  | Oficial pailero. | 0.189 | 123.28 | 23.3
mo098 |  | h |  | Ayudante pailero. | 0.189 | 73.05 | 13.81
mo054 |  | h |  | Oficial colocador de aislantes. | 0.063 | 123.28 | 7.77
mo101 |  | h |  | Ayudante colocador de aislantes. | 0.063 | 73.05 | 4.6
mo029 |  | h |  | Oficial aplicador de membranas y mantos impermeabilizantes. | 0.215 | 119.98 | 25.8
mo067 |  | h |  | Ayudante aplicador de membranas y mantos impermeabilizantes. | 0.215 | 73.05 | 15.71
[5 empty] | Subtotal mano de obra: |  | 90.99
3 |  |  |  | Herramienta menor
|  | % |  | Herramienta menor | 2 | 1213.76 | 24.28
Costo de mantenimiento decenal: $ 465,50 en los primeros 10 años. |  |  |  |  | Costos directos (1+2+3): |  | 1238.04