## Hoja 1
QEA010 | m² |  | Techumbre plana no transitable, ventilada, autoprotegida, tipo convencional. Impermeabilización con mantos prefabricados asfálticos, tipo monocapa.
Techumbre plana no transitable, ventilada, autoprotegida, tipo convencional, pendiente del 1% al 15%. FORMACIÓN DE PENDIENTES: tablero cerámico hueco machihembrado de 80x25x3,5 cm con capa de regularización de mortero de cemento, confeccionado en obra, dosificación 1:6, de 3 cm de espesor, acabado flotado, sobre muros divisorios aligerados de tabique de barro hueco de 24x11,5x9 cm, asentado con mortero de cemento, confeccionado en obra, dosificación 1:6, dispuestos cada 80 cm y con 30 cm de altura media, rematados superiormente con maestras de mortero de cemento, confeccionado en obra, dosificación 1:6; AISLAMIENTO TÉRMICO: colcha ligera de lana de vidrio, IBR "ISOVER"; IMPERMEABILIZACIÓN: tipo monocapa, adherida, formada por manto prefabricado de betún modificado con elastómero SBS, de 3,5 mm de espesor, con armado de fieltro de poliéster reforzado y estabilizado de 150 g/m² previa imprimación con emulsión asfáltica aniónica con cargas. El precio no incluye la ejecución y el sellado de las juntas ni la ejecución de remates en los encuentros con paramentos y desagües.
Código |  | Unidad |  | Descripción | Cantidad | Costo | Importe
1 |  |  |  | Materiales
mt04lvc010c |  | Ud |  | Tabique de barro hueco doble, para revestir, 24x11,5x9 cm, densidad 780 kg/m³. | 12 | 4.89 | 58.68
mt08aaa010a |  | m³ |  | Agua. | 0.012 | 22.64 | 0.27
mt01arg005a |  | t |  | Arena de cantera, para mortero hecho en obra. | 0.065 | 312.71 | 20.33
mt08cem000f |  | kg |  | Cemento gris en sacos. | 10 | 2.22 | 22.2
mt16pea020b |  | m² |  | Panel rígido de poliestireno expandido, mecanizado lateral recto, de 20 mm de espesor, resistencia térmica 0,55 m²K/W, conductividad térmica 0,036 W/(mK), para junta de contracción. | 0.01 | 39.69 | 0.4
mt16lvi010aad |  | m² |  | Colcha ligera de lana de vidrio, IBR "ISOVER", revestida por una de sus caras con papel kraft que actúa como barrera de vapor, de 80 mm de espesor, resistencia térmica 2 m²K/W, conductividad térmica 0,04 W/(mK), Euroclase F de reacción al fuego, capacidad de absorción de agua a corto plazo <=1 kg/m² y factor de resistencia a la difusión del vapor de agua 1. | 1.2 | 112.56 | 135.07
mt04lvg020c |  | Ud |  | Tablero cerámico hueco machihembrado, para revestir, 80x25x3 cm, con las testas rectas. | 5 | 19.49 | 97.45
mt14lga010ea |  | m² |  | Manto prefabricado de betún modificado con elastómero SBS, de 3,5 mm de espesor, masa nominal 5 kg/m², con armado de fieltro de poliéster reforzado y estabilizado de 150 g/m², con autoprotección mineral de color gris. | 1.1 | 253.42 | 278.76
mt14iea020c |  | kg |  | Emulsión asfáltica aniónica con cargas. | 0.3 | 97.69 | 29.31
[5 empty] | Subtotal materiales: |  | 642.47
2 |  |  |  | Equipo y herramienta
mq06hor010 |  | h |  | Revolvedora de concreto eléctrica con una capacidad de amasado de 160 l. | 0.032 | 53.42 | 1.71
[5 empty] | Subtotal equipo y herramienta: |  | 1.71
3 |  |  |  | Mano de obra
mo020 |  | h |  | Oficial albañil. | 1.077 | 121.97 | 131.36
mo113 |  | h |  | Cabo albañil. | 1.519 | 71.46 | 108.55
mo054 |  | h |  | Oficial colocador de aislantes. | 0.069 | 125.33 | 8.65
mo101 |  | h |  | Ayudante colocador de aislantes. | 0.069 | 74.26 | 5.12
mo029 |  | h |  | Oficial aplicador de membranas y mantos impermeabilizantes. | 0.138 | 121.97 | 16.83
mo067 |  | h |  | Ayudante aplicador de membranas y mantos impermeabilizantes. | 0.138 | 74.26 | 10.25
[5 empty] | Subtotal mano de obra: |  | 280.76
4 |  |  |  | Herramienta menor
|  | % |  | Herramienta menor | 2 | 924.94 | 18.5
Costo de mantenimiento decenal: $ 249,07 en los primeros 10 años. |  |  |  |  | Costos directos (1+2+3+4): |  | 943.44