## Hoja 1
QDA012 | m² |  | Techumbre plana no transitable, no ventilada, autoprotegida, tipo convencional. Impermeabilización con mantos prefabricados asfálticos, tipo bicapa.
Techumbre plana no transitable, no ventilada, autoprotegida, tipo convencional, pendiente del 1% al 15%. FORMACIÓN DE PENDIENTES: mediante encintado de limatesas, limahoyas y juntas con maestras de tabique de barro hueco doble y capa de arcilla expandida, Arlita Dur "WEBER", vertida en seco y consolidada en su superficie con lechada de cemento, proporcionando una resistencia a compresión de 1 MPa y con una conductividad térmica de 0,087 W/(mK), con espesor medio de 10 cm; con capa de regularización de mortero de cemento, confeccionado en obra, dosificación 1:6 de 4 cm de espesor, acabado flotado; AISLAMIENTO TÉRMICO: panel rígido de lana mineral soldable, hidrofugada, de 50 mm de espesor; IMPERMEABILIZACIÓN: tipo bicapa, adherida, compuesta por un manto prefabricado de betún modificado con elastómero SBS, de 2,5 mm de espesor, con armado de fieltro de fibra de vidrio de 60 g/m², y un manto prefabricado de betún modificado con elastómero SBS, de 2,5 mm de espesor, con armado de fieltro de poliéster reforzado y estabilizado de 160 g/m², totalmente adheridos con soplete, sin coincidir sus juntas. El precio no incluye la ejecución y el sellado de las juntas ni la ejecución de remates en los encuentros con paramentos y desagües.
Código |  | Unidad |  | Descripción | Cantidad | Costo | Importe
1 |  |  |  | Materiales
mt04lvc010c |  | Ud |  | Tabique de barro hueco doble, para revestir, 24x11,5x9 cm, densidad 780 kg/m³. | 3 | 4.93 | 14.79
mt01arl030u |  | m³ |  | Arcilla expandida, Arlita Dur "WEBER", suministrada en sacos. | 0.1 | 2612.71 | 261.27
mt09lec020b |  | m³ |  | Lechada de cemento CEM II/B-P 32,5 N 1/3. | 0.01 | 1650.52 | 16.51
mt16pea020b |  | m² |  | Panel rígido de poliestireno expandido, mecanizado lateral recto, de 20 mm de espesor, resistencia térmica 0,55 m²K/W, conductividad térmica 0,036 W/(mK), para junta de contracción. | 0.01 | 39.7 | 0.4
mt08aaa010a |  | m³ |  | Agua. | 0.008 | 22.86 | 0.18
mt01arg005a |  | t |  | Arena de cantera, para mortero hecho en obra. | 0.065 | 315.71 | 20.52
mt08cem000f |  | kg |  | Cemento gris en sacos. | 10 | 2.24 | 22.4
mt16lrc010fd |  | m² |  | Panel rígido de lana mineral soldable, hidrofugada, revestido con betún asfáltico y film de polipropileno termofusible, de 50 mm de espesor, resistencia térmica >= 1,3 m²K/W, conductividad térmica 0,038 W/(mK), Euroclase F de reacción al fuego. | 1.05 | 763.96 | 802.16
mt14lga010ca |  | m² |  | Manto prefabricado de betún modificado con elastómero SBS, de 2,5 mm de espesor, masa nominal 4 kg/m², con armado de fieltro de poliéster reforzado y estabilizado de 160 g/m², con autoprotección mineral de color gris. | 1.1 | 215.85 | 237.44
mt14lba010a |  | m² |  | Manto prefabricado de betún modificado con elastómero SBS, de 2,5 mm de espesor, masa nominal 3 kg/m², con armado de fieltro de fibra de vidrio de 60 g/m², de superficie no protegida. | 1.1 | 142.28 | 156.51
[5 empty] | Subtotal materiales: |  | 1532.18
2 |  |  |  | Equipo y herramienta
mq06hor010 |  | h |  | Revolvedora de concreto eléctrica con una capacidad de amasado de 160 l. | 0.028 | 53.58 | 1.5
[5 empty] | Subtotal equipo y herramienta: |  | 1.5
3 |  |  |  | Mano de obra
mo020 |  | h |  | Oficial albañil. | 0.114 | 119.98 | 13.68
mo113 |  | h |  | Cabo albañil. | 0.518 | 70.3 | 36.42
mo029 |  | h |  | Oficial aplicador de membranas y mantos impermeabilizantes. | 0.215 | 119.98 | 25.8
mo067 |  | h |  | Ayudante aplicador de membranas y mantos impermeabilizantes. | 0.215 | 73.05 | 15.71
mo054 |  | h |  | Oficial colocador de aislantes. | 0.063 | 123.28 | 7.77
mo101 |  | h |  | Ayudante colocador de aislantes. | 0.063 | 73.05 | 4.6
[5 empty] | Subtotal mano de obra: |  | 103.98
4 |  |  |  | Herramienta menor
|  | % |  | Herramienta menor | 2 | 1637.66 | 32.75
Costo de mantenimiento decenal: $ 374,17 en los primeros 10 años. |  |  |  |  | Costos directos (1+2+3+4): |  | 1670.41