## Hoja 1
QDB021 | m² | Techumbre plana no transitable, no ventilada, con grava, tipo invertida. Impermeabilización con mantos prefabricados asfálticos, tipo monocapa mejorada.
Techumbre plana no transitable, no ventilada, con grava, tipo invertida, pendiente del 1% al 5%. FORMACIÓN DE PENDIENTES: mediante encintado de limatesas, limahoyas y juntas con maestras de tabique de barro hueco doble y capa de arcilla expandida, Arlita Dur "WEBER", vertida en seco y consolidada en su superficie con lechada de cemento, proporcionando una resistencia a compresión de 1 MPa y con una conductividad térmica de 0,087 W/(mK), con espesor medio de 10 cm; con capa de regularización de mortero de cemento, confeccionado en obra, dosificación 1:6 de 4 cm de espesor, acabado flotado; IMPERMEABILIZACIÓN: tipo monocapa, adherida, formada por manto prefabricado de betún modificado con elastómero SBS, de 3,5 mm de espesor, con armado de fieltro de poliéster no tejido de 160 g/m², mejorada con previa imprimación con emulsión asfáltica aniónica con cargas; CAPA SEPARADORA BAJO AISLAMIENTO: geotextil no tejido compuesto por fibras de poliéster unidas por agujeteado, (150 g/m²); AISLAMIENTO TÉRMICO: panel rígido de poliestireno extruido, de superficie lisa y mecanizado lateral a media madera, de 40 mm de espesor, resistencia a compresión >= 300 kPa; CAPA SEPARADORA BAJO PROTECCIÓN: geotextil no tejido compuesto por fibras de poliéster unidas por agujeteado, (200 g/m²); CAPA DE PROTECCIÓN: Capa de cantos rodados lavados, con un espesor medio de 10 cm. El precio no incluye la ejecución y el sellado de las juntas ni la ejecución de remates en los encuentros con paramentos y desagües.
Código |  | Unidad | Descripción | Cantidad | Costo | Importe
1 |  |  | Materiales
mt04lvc010c |  | Ud | Tabique de barro hueco doble, para revestir, 24x11,5x9 cm, densidad 780 kg/m³. | 3 | 4.93 | 14.79
mt01arl030u |  | m³ | Arcilla expandida, Arlita Dur "WEBER", suministrada en sacos. | 0.1 | 2612.71 | 261.27
mt09lec020b |  | m³ | Lechada de cemento CEM II/B-P 32,5 N 1/3. | 0.01 | 1650.52 | 16.51
mt16pea020b |  | m² | Panel rígido de poliestireno expandido, mecanizado lateral recto, de 20 mm de espesor, resistencia térmica 0,55 m²K/W, conductividad térmica 0,036 W/(mK), para junta de contracción. | 0.01 | 39.7 | 0.4
mt08aaa010a |  | m³ | Agua. | 0.008 | 22.86 | 0.18
mt01arg005a |  | t | Arena de cantera, para mortero hecho en obra. | 0.065 | 315.71 | 20.52
mt08cem000f |  | kg | Cemento gris en sacos. | 10 | 2.24 | 22.4
mt14lba010g |  | m² | Manto prefabricado de betún modificado con elastómero SBS, de 3,5 mm de espesor, masa nominal 4 kg/m², con armado de fieltro de poliéster no tejido de 160 g/m², de superficie no protegida. | 1.1 | 205.22 | 225.74
mt14iea020c |  | kg | Emulsión asfáltica aniónica con cargas. | 0.3 | 97.72 | 29.32
mt14gsa020bc |  | m² | Geotextil no tejido compuesto por fibras de poliéster unidas por agujeteado, con una resistencia a la tracción longitudinal de 1,88 kN/m, una resistencia a la tracción transversal de 1,49 kN/m, una apertura de cono a la prueba de perforación dinámica según ISO 13433 inferior a 40 mm, resistencia CBR a punzonamiento 0,3 kN y una masa superficial de 150 g/m². | 1.05 | 20.12 | 21.13
mt16pxa010aaq |  | m² | Panel rígido de poliestireno extruido, de superficie lisa y mecanizado lateral a media madera, de 40 mm de espesor, resistencia a compresión >= 300 kPa, resistencia térmica 1,2 m²K/W, conductividad térmica 0,033 W/(mK), Euroclase E de reacción al fuego, con código de designación XPS-EN 13164-T1-CS(10/Y)300-DS(70,90)-DLT(2)5-CC(2/1,5/50)125-WL(T)0,7-WD(V)3-FTCD1. | 1.05 | 232.72 | 244.36
mt14gsa020ce |  | m² | Geotextil no tejido compuesto por fibras de poliéster unidas por agujeteado, con una resistencia a la tracción longitudinal de 1,63 kN/m, una resistencia a la tracción transversal de 2,08 kN/m, una apertura de cono a la prueba de perforación dinámica según ISO 13433 inferior a 27 mm, resistencia CBR a punzonamiento 0,4 kN y una masa superficial de 200 g/m². | 1.05 | 27.59 | 28.97
mt01arc010 |  | t | Cantos rodados lavados, de granulometría comprendida entre 16 y 32 mm. | 0.18 | 379.73 | 68.35
|  |  |  | Subtotal materiales: |  | 953.94
2 |  |  | Equipo y herramienta
mq06hor010 |  | h | Revolvedora de concreto eléctrica con una capacidad de amasado de 160 l. | 0.032 | 53.58 | 1.71
|  |  |  | Subtotal equipo y herramienta: |  | 1.71
3 |  |  | Mano de obra
mo020 |  | h | Oficial albañil. | 0.228 | 119.98 | 27.36
mo113 |  | h | Cabo albañil. | 0.773 | 70.3 | 54.34
mo029 |  | h | Oficial aplicador de membranas y mantos impermeabilizantes. | 0.193 | 119.98 | 23.16
mo067 |  | h | Ayudante aplicador de membranas y mantos impermeabilizantes. | 0.193 | 73.05 | 14.1
mo054 |  | h | Oficial colocador de aislantes. | 0.069 | 123.28 | 8.51
mo101 |  | h | Ayudante colocador de aislantes. | 0.069 | 73.05 | 5.04
|  |  |  | Subtotal mano de obra: |  | 132.51
4 |  |  | Herramienta menor
|  | % | Herramienta menor | 2 | 1088.16 | 21.76
Costo de mantenimiento decenal: $ 221,98 en los primeros 10 años. |  |  |  | Costos directos (1+2+3+4): |  | 1109.92